## Granulometría
LABORATORIO DE SUELOS Y MATERIALES "UNIVO"
ANALISIS GRANULOMETRICO ASTM D 422 (AASHTO T 27)
Proyecto:
PROPIETARIO
PCA No.: | Procedencia del Material: |  |  |  | INSITU | [6 empty] | Lateral:
[12 empty] | Profundidad en m: |  |  |  | 0.00-0.60
Fecha de Ensayo: |  | Laboratorista: | [5 empty] | Revisó: |  | ING MICHELLE ZELAYA
Peso Bruto (grs): |  |  |  | Tara (grs): | [5 empty] | Peso Neto (grs): |  |  | #DIV/0!
M A T E R I A L G R U E S O | [10 empty] | PSC (grs): |  | #DIV/0!
Malla | Peso Retenido Parcial (grs) |  | % Retenido Parcial |  |  | % Retenido Acumulado |  |  | % Que Pasa la Malla |  |  | Observaciones
3" |  |  | #DIV/0! |  |  | #DIV/0! |  |  | #DIV/0!
2½" |  |  | #DIV/0! |  |  | #DIV/0! |  |  | #DIV/0! |  |  | Contenido de Humedad
2" |  |  | #DIV/0! |  |  | #DIV/0! |  |  | #DIV/0! |  |  | PH + Tara (grs):
1½" |  |  | #DIV/0! |  |  | #DIV/0! |  |  | #DIV/0! |  |  | PS + Tara (grs): | [7 empty] | 334.5
1" |  |  | #DIV/0! |  |  | #DIV/0! |  |  | #DIV/0! |  |  | Humedad grs): |  |  |  | 0 |  |  |  | 194.3
3/4" |  |  | #DIV/0! |  |  | #DIV/0! |  |  | #DIV/0! |  |  | PS Neto (grs): |  |  |  | 0 |  | #DIV/0!
1/2" |  |  | #DIV/0! |  |  | #DIV/0! |  |  | #DIV/0! |  |  | Peso Tara (grs): | [5 empty] | 0
3/8" |  |  | #DIV/0! |  |  | #DIV/0! |  |  | #DIV/0! |  |  | Humedad (%): |  |  |  | #DIV/0! |  |  |  | #DIV/0!
No. 4 |  |  | #DIV/0! |  |  | #DIV/0! |  |  | #DIV/0!
SUMAS | 0
M A T E R I A L T A M I Z A D O P O R M A L L A N o. 4 | [6 empty] | Peso Neto (grs): | [6 empty] | PSC (grs): |  |  | Pasa No 4 | 0
Malla | Peso Retenido Parcial (grs) |  | % Retenido Parcial |  |  | % Retenido Acumulado |  |  | % Que Pasa la Malla |  |  | Observaciones |  |  |  |  | Mat. Reducido | 0
[17 empty] | Malla | Ret. Parcial | Ret. Total |  | 377.5
No. 10 |  |  | #DIV/0! |  |  | #DIV/0! |  |  | #DIV/0! | [7 empty] | No 10 | 0 | #DIV/0! |  | 410.6
No. 40 |  |  | #DIV/0! |  |  | #DIV/0! |  |  | #DIV/0! |  |  | GRAVA |  |  | #DIV/0! |  | No 40 | 0 | #DIV/0! |  | 466.4
No. 200 |  |  | #DIV/0! |  |  | #DIV/0! |  |  | #DIV/0! |  |  | ARENA |  |  | #DIV/0! |  | No 200 | 0 | #DIV/0! |  | 6.6
Pasa No. 200 | #DIV/0! |  | #DIV/0! |  |  | #DIV/0! |  |  | #DIV/0! |  |  | FINOS |  |  | #DIV/0! |  | Pasa No 200 | #DIV/0! | #DIV/0!
SUMAS | #DIV/0! |  | #DIV/0!
[17 empty] | Malla | Abertura | % que pasa
[17 empty] | 3" | 75 | #DIV/0!
[17 empty] | 2½" | 63 | #DIV/0!
[17 empty] | 2" | 50 | #DIV/0!
[17 empty] | 1½" | 37.5 | #DIV/0!
[17 empty] | 1" | 25 | #DIV/0!
[17 empty] | 3/4" | 19 | #DIV/0!
[17 empty] | 1/2" | 12.5 | #DIV/0!
[17 empty] | 3/8" | 9.5 | #DIV/0!
[17 empty] | No. 4 | 4.75 | #DIV/0!
[17 empty] | No. 10 | 2 | #DIV/0!
[17 empty] | No. 40 | 0.425 | #DIV/0!
[17 empty] | No. 200 | 0.075 | #DIV/0!
0 | [6 empty] | ING FRANCISCO GRANADOS | [14 empty] | HORIZONTAL |  |  | VERTICAL
Tecnico de Laboratorio de suelos y Materiales. . | [6 empty] | Jefe técnico de Laboratorio de Suelos y Materiales | [9 empty] | D10 = | 0
[17 empty] | D30 = | 0 |  |  |  | D10 | 0 | 0.01 | D10 | 0 | 0
[17 empty] | D60 = | 0 |  |  |  |  | 10 | 10 |  | 0 | 10
[17 empty] | Cu = | #DIV/0! |  |  |  | D30 | 0 | 0.01 | D30 | 0 | 0
[17 empty] | Cc = | #DIV/0! |  |  |  |  | 30 | 30 |  | 0 | 30
[22 empty] | D60 | 0 | 0.01 | D60 | 0 | 0
[23 empty] | 60 | 60 |  | 0 | 60
[22 empty] | D10 = | #DIV/0!
[22 empty] | D30 = | #DIV/0!
[22 empty] | D60 = | #DIV/0!
[22 empty] | Cu = | #DIV/0!
[22 empty] | Cc = | #DIV/0!

## LIMITES (2)
Golpes | Log (Golpes) | Humedad | Log (X) | Y | [6 empty] | LABORATORIO DE SUELOS Y MATERIALES "UNIVO"
0 | #NUM! | #DIV/0! | #NUM! | #DIV/0!
0 | #NUM! | #DIV/0! | #NUM! | #DIV/0! | [6 empty] | LIMITES DE ATTERBERG ASTM D 4318 (AASHTO T 89, T 90)
0 | #NUM! | #DIV/0! | #NUM! | #DIV/0!
0
Pendiente: |  | #DIV/0! | X | Log (X) | Y | Proyecto: |  | 0
Intersección: |  | #DIV/0! | 25 | 1.39794 | #DIV/0!
Correlación: |  | #DIV/0! |  |  |  | PROPIETARIO |  | 0
|  |  | X | Y
|  |  | 25 |  |  | Procedencia del Material: |  |  | INSITU
|  |  | 25 | #DIV/0!
[6 empty] | Fecha de Ensayo: |  |  |  | Laboratorista: |  |  |  |  | Revisó: | ING MICHELLE ZELAYA
|  |  | X | Y
|  |  | 1.106624 | #DIV/0!
|  |  | 25 | #DIV/0! |  | Límites de Atterberg |  |  |  | Límite Líquido |  |  |  |  | Límite Plástico
Prueba No.
Tara No.
[6 empty] | No. de Golpes | [10 empty] | 21.73
[6 empty] | Peso Suelo Húmedo + Tara | [10 empty] | 18.67
Peso Suelo Seco + Tara
[6 empty] | Peso del Agua |  |  |  | 0 |  | 0 |  | 0 | 0 | 0
Peso de la Tara
[6 empty] | Peso del Suelo Seco |  |  |  | 0 |  | 0 |  | 0 | 0 | 0
[6 empty] | Contenido de Agua |  |  |  | #DIV/0! |  | #DIV/0! |  | #DIV/0! | #DIV/0! | #DIV/0!
LI
[7 empty] | Límite Líquido | [5 empty] | #DIV/0!
[7 empty] | Límite Plástico | [5 empty] | #DIV/0!
[7 empty] | Indice de Plasticidad | [5 empty] | #DIV/0!
[6 empty] | 0 | [7 empty] | ING FRANCISCO GRANADOS
[6 empty] | Tecnico de Laboratorio de suelos y Materiales. . | [7 empty] | Jefe técnico de Laboratorio de Suelos y Materiales
GRAFICO DE LIMITE LIQUIDO
Note on U17: Laboratorio de Suelo: FALTA EL LIMITES

## Clasificación
LABORATORIO DE SUELOS Y MATERIALES "UNIVO"
CLASIFICACIÓN DE SUELOS ASTM D 2487 (AASHTO M 145)
Proyecto: |  | 0
PROPIETARIO |  | 0
PCA No.: |  | Procedencia del Material: |  | INSITU |  |  |  |  | Lateral: |  |  | 0
0 | [8 empty] | Profundidad en m: |  |  |  | 0.00-0.60
Fecha de Ensayo: |  |  | Laboratorista: |  |  | Revisó: | ING MICHELLE ZELAYA
GRANULOMETRIA
[8 empty] | D10 |  |  | D30 |  | D60
[8 empty] | 0 |  |  | 0 |  | 0
[8 empty] | Coeficiente de Curvatura, Cc: |  |  |  | #DIV/0!
[8 empty] | Coeficiente de Uniformidad, Cu: |  |  |  | #DIV/0!
Porcentajes de Material
[8 empty] | Grava |  |  | Arena |  | Finos
[8 empty] | #DIV/0! |  |  | #DIV/0! |  | #DIV/0!
LÍMITE LÍQUIDO, LÍMITE PLÁSTICO E ÍNDICE PLÁSTICO
| LIMITE LIQUIDO |  |  | LIMITE PLÁSTICO |  |  | INDICE DE PLASTICIDAD
| #DIV/0! |  |  | #DIV/0! |  |  | #DIV/0!
CLASIFICACIÓN
INDICE DE GRUPO
[8 empty] | SUCS |  | CL |  |  |  | FINOS | #DIV/0!
[14 empty] | LL | #DIV/0!
[10 empty] | ARCILLA ARENOSA, FINOS DE MEDIA PLASTICIDAD, COLOR CAFÉ CLARO. |  |  |  | IP | #DIV/0!
[14 empty] | IG | #DIV/0!
[8 empty] | AASHTO |  | A-7-6 (IG=8)
0 |  |  |  |  | ING FRANCISCO GRANADOS
Tecnico de Laboratorio de suelos y Materiales. . |  |  |  |  | Jefe técnico de Laboratorio de Suelos y Materiales

## INFILTRACION
LABORATORIO DE SUELOS Y MATERIALES "UNIVO"
MÉTODO DE PRUEBA ESTÁNDAR PARA LA TASA DE INFILTRACIÓN DE LOS SUELOS EN EL CAMPO ASTM D-3385, (REGLAMENTO TECNICO DE DISEÑO Y CONSTRUCCION DE SISTEMAS DE TRATAMIENTO DE AGUAS RESIDUALES MINSAL).
| Proyecto: | 0
| Solicitante: | 0
| PCA No.: | 0 | Excavación: | 1 |  | Procedencia del material: |  | INSITU
| Fecha de Ensayo: |  | Laboratorista: | 0 |  | Revisó: | ING MICHELLE ZELAYA
DATOS DE ENSAYO
| ENSAYO No | 1 | 2 | 3 | 4 | 5 | 6 | 7 | 8
| HORA INICIAL | 7:50 | 8:20 | 7:50 | 8:20 | 8:50 | 9:20 | 9:50 | 10:20 |  | 5.25 | 5.25
| HORA FINAL | 8:20 | 8:50 | 8:20 | 8:50 | 9:20 | 9:50 | 10:20 | 10:50 |  | 60 | 60
| LECTURA INICIAL (Cm) | 7 | 7.5 | 7 | 7.5 | 7.5 | 7.5 | 7.5 | 7.5 |  | 0.0001 | 0.001
0.02083333 | LECTURA FINAL (Cm) | 7.5 | 7.5 | 7.5 | 7.5 | 7.5 | 7.5 | 7.5 | 7.5
| DIFERENCIA (Cm) | 0.5 | 0 | 0.5 | 0 | 0 | 0 | 0 | 0 | #DIV/0!
| TIEMPO DE TOMA DE LECTURA (Min) | 30
| POMEDIO EN (Cm) | 0.125
| TASA DE INFILTRACIÓN (T) Min/Cm | 60 | #DIV/0! | 60 | #DIV/0! | #DIV/0! | #DIV/0! | #DIV/0! | #DIV/0!
| (T) TASA DE INFILTRACIÓN (T) Min/Cm |  | #DIV/0!
VELOCIDAD DE INFILTRACIÓN (Vp) M/Seg
| TEMPERATURA DEL AGUA PARA ENSAYO (°C) |  | 25.1
| CLASIFICACION DEL SUELO (SUCS) |  | CL | ARCILLA ARENOSA, FINOS DE MEDIA PLASTICIDAD, COLOR CAFÉ CLARO.
CAPACIDAD DE ABSORCION DEL SUELO (L/m²/dia)
Observaciones:
Tasa de infiltración (T) T = TIEMPO/DIFERENCIA PROMEDIO (30 minutos entre lecturas en cm)
| 0 |  |  |  | ING FRANCISCO GRANADOS | [7 empty] | 0
| Tecnico de Laboratorio de suelos y Materiales. . |  |  |  | Jefe técnico de Laboratorio de Suelos y Materiales | [7 empty] | Jefe Laboratorio de suelos y Materiales.
| VELOCIDAD DE INFILTRACIÓN (Vp) M/Seg |  |  |  | CAPACIDAD DE ABSORCION DEL SUELO l/m². dia
𝑎^2+𝑏^2=𝑐^2
118.00

## INFILTRACION (2)
LABORATORIO DE SUELOS Y MATERIALES "UNIVO"
MÉTODO DE PRUEBA ESTÁNDAR PARA LA TASA DE INFILTRACIÓN DE LOS SUELOS EN EL CAMPO ASTM D-3385, (REGLAMENTO TECNICO DE DISEÑO Y CONSTRUCCION DE SISTEMAS DE TRATAMIENTO DE AGUAS RESIDUALES MINSAL).
| Proyecto: | 0
| Solicitante: | 0
| PCA No.: | 0 | Excavación: | 2 |  | Procedencia del material: |  | INSITU
| Fecha de Ensayo: |  | Laboratorista: | 0 |  | Revisó: | ING MICHELLE ZELAYA
DATOS DE ENSAYO
| ENSAYO No | 1 | 2 | 3 | 4 | 5 | 6 | 7 | 8
| HORA INICIAL | 7:50 | 8:20 | 7:50 | 8:20 | 8:50 | 9:20 | 9:50 | 10:20 |  | 5.25 | 5.25
| HORA FINAL | 8:20 | 8:50 | 8:20 | 8:50 | 9:20 | 9:50 | 10:20 | 10:50 |  | 60 | 60
| LECTURA INICIAL (Cm) | 7 | 7.5 | 7 | 7.5 | 7.5 | 7.5 | 7.5 | 7.5 |  | 0.0001 | 0.001
0.02083333 | LECTURA FINAL (Cm) | 7.5 | 7.5 | 7.5 | 7.5 | 7.5 | 7.5 | 7.5 | 7.5
| DIFERENCIA (Cm) | 0.5 | 0 | 0.5 | 0 | 0 | 0 | 0 | 0 | #DIV/0!
| TIEMPO DE TOMA DE LECTURA (Min) | 30
| POMEDIO EN (Cm) | 0.125
| TASA DE INFILTRACIÓN (T) Min/Cm | 60 | #DIV/0! | 60 | #DIV/0! | #DIV/0! | #DIV/0! | #DIV/0! | #DIV/0!
| (T) TASA DE INFILTRACIÓN (T) Min/Cm |  | #DIV/0!
VELOCIDAD DE INFILTRACIÓN (Vp) M/Seg
| TEMPERATURA DEL AGUA PARA ENSAYO (°C) |  | 25.1
| CLASIFICACION DEL SUELO (SUCS) |  | CL | ARCILLA ARENOSA, FINOS DE MEDIA PLASTICIDAD, COLOR CAFÉ CLARO.
CAPACIDAD DE ABSORCION DEL SUELO (L/m²/dia)
Observaciones:
Tasa de infiltración (T) T = TIEMPO/DIFERENCIA PROMEDIO (30 minutos entre lecturas en cm)
| 0 |  |  |  | ING FRANCISCO GRANADOS | [7 empty] | 0
| Tecnico de Laboratorio de suelos y Materiales. . |  |  |  | Jefe técnico de Laboratorio de Suelos y Materiales | [7 empty] | Jefe Laboratorio de suelos y Materiales.
| VELOCIDAD DE INFILTRACIÓN (Vp) M/Seg |  |  |  | CAPACIDAD DE ABSORCION DEL SUELO l/m². dia
𝑎^2+𝑏^2=𝑐^2
118.00

## INFILTRACION (3)
LABORATORIO DE SUELOS Y MATERIALES "UNIVO"
MÉTODO DE PRUEBA ESTÁNDAR PARA LA TASA DE INFILTRACIÓN DE LOS SUELOS EN EL CAMPO ASTM D-3385, (REGLAMENTO TECNICO DE DISEÑO Y CONSTRUCCION DE SISTEMAS DE TRATAMIENTO DE AGUAS RESIDUALES MINSAL).
| Proyecto: | 0
| Solicitante: | 0
| PCA No.: | 0 | Excavación: | 3 |  | Procedencia del material: |  | INSITU
| Fecha de Ensayo: |  | Laboratorista: | 0 |  | Revisó: | ING MICHELLE ZELAYA
DATOS DE ENSAYO
| ENSAYO No | 1 | 2 | 3 | 4 | 5 | 6 | 7 | 8
| HORA INICIAL | 7:50 | 8:20 | 7:50 | 8:20 | 8:50 | 9:20 | 9:50 | 10:20 |  | 5.25 | 5.25
| HORA FINAL | 8:20 | 8:50 | 8:20 | 8:50 | 9:20 | 9:50 | 10:20 | 10:50 |  | 60 | 60
| LECTURA INICIAL (Cm) | 7 | 7.5 | 7 | 7.5 | 7.5 | 7.5 | 7.5 | 7.5 |  | 0.0001 | 0.001
0.02083333 | LECTURA FINAL (Cm) | 7.5 | 7.5 | 7.5 | 7.5 | 7.5 | 7.5 | 7.5 | 7.5
| DIFERENCIA (Cm) | 0.5 | 0 | 0.5 | 0 | 0 | 0 | 0 | 0 | #DIV/0!
| TIEMPO DE TOMA DE LECTURA (Min) | 30
| POMEDIO EN (Cm) | 0.125
| TASA DE INFILTRACIÓN (T) Min/Cm | 60 | #DIV/0! | 60 | #DIV/0! | #DIV/0! | #DIV/0! | #DIV/0! | #DIV/0!
| (T) TASA DE INFILTRACIÓN (T) Min/Cm |  | #DIV/0!
VELOCIDAD DE INFILTRACIÓN (Vp) M/Seg
| TEMPERATURA DEL AGUA PARA ENSAYO (°C) |  | 25.1
| CLASIFICACION DEL SUELO (SUCS) |  | CL | ARCILLA ARENOSA, FINOS DE MEDIA PLASTICIDAD, COLOR CAFÉ CLARO.
CAPACIDAD DE ABSORCION DEL SUELO (L/m²/dia)
Observaciones:
Tasa de infiltración (T) T = TIEMPO/DIFERENCIA PROMEDIO (30 minutos entre lecturas en cm)
| 0 |  |  |  | ING FRANCISCO GRANADOS | [7 empty] | 0
| Tecnico de Laboratorio de suelos y Materiales. . |  |  |  | Jefe técnico de Laboratorio de Suelos y Materiales | [7 empty] | Jefe Laboratorio de suelos y Materiales.
| VELOCIDAD DE INFILTRACIÓN (Vp) M/Seg |  |  |  | CAPACIDAD DE ABSORCION DEL SUELO l/m². dia
𝑎^2+𝑏^2=𝑐^2
118.00

## INFILTRACION (4)
LABORATORIO DE SUELOS Y MATERIALES "UNIVO"
MÉTODO DE PRUEBA ESTÁNDAR PARA LA TASA DE INFILTRACIÓN DE LOS SUELOS EN EL CAMPO ASTM D-3385, (REGLAMENTO TECNICO DE DISEÑO Y CONSTRUCCION DE SISTEMAS DE TRATAMIENTO DE AGUAS RESIDUALES MINSAL).
| Proyecto: | 0
| Solicitante: | 0
| PCA No.: | 0 | Excavación: | 4 |  | Procedencia del material: |  | INSITU
| Fecha de Ensayo: |  | Laboratorista: | 0 |  | Revisó: | ING MICHELLE ZELAYA
DATOS DE ENSAYO
| ENSAYO No | 1 | 2 | 3 | 4 | 5 | 6 | 7 | 8
| HORA INICIAL | 7:50 | 8:20 | 7:50 | 8:20 | 8:50 | 9:20 | 9:50 | 10:20 |  | 5.25 | 5.25
| HORA FINAL | 8:20 | 8:50 | 8:20 | 8:50 | 9:20 | 9:50 | 10:20 | 10:50 |  | 60 | 60
| LECTURA INICIAL (Cm) | 7 | 7.5 | 7 | 7.5 | 7.5 | 7.5 | 7.5 | 7.5 |  | 0.0001 | 0.001
0.02083333 | LECTURA FINAL (Cm) | 7.5 | 7.5 | 7.5 | 7.5 | 7.5 | 7.5 | 7.5 | 7.5
| DIFERENCIA (Cm) | 0.5 | 0 | 0.5 | 0 | 0 | 0 | 0 | 0 | #DIV/0!
| TIEMPO DE TOMA DE LECTURA (Min) | 30
| POMEDIO EN (Cm) | 0.125
| TASA DE INFILTRACIÓN (T) Min/Cm | 60 | #DIV/0! | 60 | #DIV/0! | #DIV/0! | #DIV/0! | #DIV/0! | #DIV/0!
| (T) TASA DE INFILTRACIÓN (T) Min/Cm |  | #DIV/0!
VELOCIDAD DE INFILTRACIÓN (Vp) M/Seg
| TEMPERATURA DEL AGUA PARA ENSAYO (°C) |  | 25.1
| CLASIFICACION DEL SUELO (SUCS) |  | CL | ARCILLA ARENOSA, FINOS DE MEDIA PLASTICIDAD, COLOR CAFÉ CLARO.
CAPACIDAD DE ABSORCION DEL SUELO (L/m²/dia)
Observaciones:
Tasa de infiltración (T) T = TIEMPO/DIFERENCIA PROMEDIO (30 minutos entre lecturas en cm)
| 0 |  |  |  | ING FRANCISCO GRANADOS | [7 empty] | 0
| Tecnico de Laboratorio de suelos y Materiales. . |  |  |  | Jefe técnico de Laboratorio de Suelos y Materiales | [7 empty] | Jefe Laboratorio de suelos y Materiales.
| VELOCIDAD DE INFILTRACIÓN (Vp) M/Seg |  |  |  | CAPACIDAD DE ABSORCION DEL SUELO l/m². dia
𝑎^2+𝑏^2=𝑐^2
118.00

## INFILTRACION (5)
LABORATORIO DE SUELOS Y MATERIALES "UNIVO"
MÉTODO DE PRUEBA ESTÁNDAR PARA LA TASA DE INFILTRACIÓN DE LOS SUELOS EN EL CAMPO ASTM D-3385, (REGLAMENTO TECNICO DE DISEÑO Y CONSTRUCCION DE SISTEMAS DE TRATAMIENTO DE AGUAS RESIDUALES MINSAL).
| Proyecto: | 0
| Solicitante: | 0
| PCA No.: | 0 | Excavación: | 5 |  | Procedencia del material: |  | INSITU
| Fecha de Ensayo: |  | Laboratorista: | 0 |  | Revisó: | ING MICHELLE ZELAYA
DATOS DE ENSAYO
| ENSAYO No | 1 | 2 | 3 | 4 | 5 | 6 | 7 | 8
| HORA INICIAL | 7:50 | 8:20 | 7:50 | 8:20 | 8:50 | 9:20 | 9:50 | 10:20 |  | 5.25 | 5.25
| HORA FINAL | 8:20 | 8:50 | 8:20 | 8:50 | 9:20 | 9:50 | 10:20 | 10:50 |  | 60 | 60
| LECTURA INICIAL (Cm) | 7 | 7.5 | 7 | 7.5 | 7.5 | 7.5 | 7.5 | 7.5 |  | 0.0001 | 0.001
0.02083333 | LECTURA FINAL (Cm) | 7.5 | 7.5 | 7.5 | 7.5 | 7.5 | 7.5 | 7.5 | 7.5
| DIFERENCIA (Cm) | 0.5 | 0 | 0.5 | 0 | 0 | 0 | 0 | 0 | #DIV/0!
| TIEMPO DE TOMA DE LECTURA (Min) | 30
| POMEDIO EN (Cm) | 0.125
| TASA DE INFILTRACIÓN (T) Min/Cm | 60 | #DIV/0! | 60 | #DIV/0! | #DIV/0! | #DIV/0! | #DIV/0! | #DIV/0!
| (T) TASA DE INFILTRACIÓN (T) Min/Cm |  | #DIV/0!
VELOCIDAD DE INFILTRACIÓN (Vp) M/Seg
| TEMPERATURA DEL AGUA PARA ENSAYO (°C) |  | 25.1
| CLASIFICACION DEL SUELO (SUCS) |  | CL | ARCILLA ARENOSA, FINOS DE MEDIA PLASTICIDAD, COLOR CAFÉ CLARO.
CAPACIDAD DE ABSORCION DEL SUELO (L/m²/dia)
Observaciones:
Tasa de infiltración (T) T = TIEMPO/DIFERENCIA PROMEDIO (30 minutos entre lecturas en cm)
| 0 |  |  |  | ING FRANCISCO GRANADOS | [7 empty] | 0
| Tecnico de Laboratorio de suelos y Materiales. . |  |  |  | Jefe técnico de Laboratorio de Suelos y Materiales | [7 empty] | Jefe Laboratorio de suelos y Materiales.
| VELOCIDAD DE INFILTRACIÓN (Vp) M/Seg |  |  |  | CAPACIDAD DE ABSORCION DEL SUELO l/m². dia
𝑎^2+𝑏^2=𝑐^2
118.00

## INFILTRACION (6)
LABORATORIO DE SUELOS Y MATERIALES "UNIVO"
MÉTODO DE PRUEBA ESTÁNDAR PARA LA TASA DE INFILTRACIÓN DE LOS SUELOS EN EL CAMPO ASTM D-3385, (REGLAMENTO TECNICO DE DISEÑO Y CONSTRUCCION DE SISTEMAS DE TRATAMIENTO DE AGUAS RESIDUALES MINSAL).
| Proyecto: | 0
| Solicitante: | 0
| PCA No.: | 0 | Excavación: | 6 |  | Procedencia del material: |  | INSITU
| Fecha de Ensayo: |  | Laboratorista: | 0 |  | Revisó: | ING MICHELLE ZELAYA
DATOS DE ENSAYO
| ENSAYO No | 1 | 2 | 3 | 4 | 5 | 6 | 7 | 8
| HORA INICIAL | 7:50 | 8:20 | 7:50 | 8:20 | 8:50 | 9:20 | 9:50 | 10:20 |  | 5.25 | 5.25
| HORA FINAL | 8:20 | 8:50 | 8:20 | 8:50 | 9:20 | 9:50 | 10:20 | 10:50 |  | 60 | 60
| LECTURA INICIAL (Cm) | 7 | 7.5 | 7 | 7.5 | 7.5 | 7.5 | 7.5 | 7.5 |  | 0.0001 | 0.001
0.02083333 | LECTURA FINAL (Cm) | 7.5 | 7.5 | 7.5 | 7.5 | 7.5 | 7.5 | 7.5 | 7.5
| DIFERENCIA (Cm) | 0.5 | 0 | 0.5 | 0 | 0 | 0 | 0 | 0 | #DIV/0!
| TIEMPO DE TOMA DE LECTURA (Min) | 30
| POMEDIO EN (Cm) | 0.125
| TASA DE INFILTRACIÓN (T) Min/Cm | 60 | #DIV/0! | 60 | #DIV/0! | #DIV/0! | #DIV/0! | #DIV/0! | #DIV/0!
| (T) TASA DE INFILTRACIÓN (T) Min/Cm |  | #DIV/0!
VELOCIDAD DE INFILTRACIÓN (Vp) M/Seg
| TEMPERATURA DEL AGUA PARA ENSAYO (°C) |  | 25.1
| CLASIFICACION DEL SUELO (SUCS) |  | CL | ARCILLA ARENOSA, FINOS DE MEDIA PLASTICIDAD, COLOR CAFÉ CLARO.
CAPACIDAD DE ABSORCION DEL SUELO (L/m²/dia)
Observaciones:
Tasa de infiltración (T) T = TIEMPO/DIFERENCIA PROMEDIO (30 minutos entre lecturas en cm)
| 0 |  |  |  | ING FRANCISCO GRANADOS | [7 empty] | 0
| Tecnico de Laboratorio de suelos y Materiales. . |  |  |  | Jefe técnico de Laboratorio de Suelos y Materiales | [7 empty] | Jefe Laboratorio de suelos y Materiales.
| VELOCIDAD DE INFILTRACIÓN (Vp) M/Seg |  |  |  | CAPACIDAD DE ABSORCION DEL SUELO l/m². dia
𝑎^2+𝑏^2=𝑐^2
118.00

## CUADRO RESUMEN DE RESULTADOS
Resumen de Resultados Obtenidos del Material Analizado.
CLASIFICACION |  | LIMITES DE ATEMBERTH |  |  | PROCTOR | HUMEDAD OPTIMA | PESO ESPECIFICO | ABSORCION | PROFUNDIDAD DEL SONDEO (Mts)
AASTHO | SUCS | LIMITE LIQUIDO | LIMITE PLASTICO | INDICE DE PLASTICIDAD
A-7-6 (IG=8) | CL | #DIV/0! | #DIV/0! | #DIV/0! | #REF! | #REF! | NO APLICA | NO APLICA | NO APLICA
ARCILLA ARENOSA, FINOS DE MEDIA PLASTICIDAD, COLOR CAFÉ CLARO.
Resultados de Densidades de Campo Tomadas en SITU.
|  | PROCTOR | HUMEDAD OPTIMA | PESO VOLUMETRICO SECO | % DE HUMEDAD | % DE COMPACTACION | OBSERVACIONES
| 1 | #REF! | #REF! | #REF! | #REF! | #REF! | #REF!
| 2 | #REF! | #REF! | #REF! | #REF! | #REF! | #REF!
| 3 | #REF! | #REF! | #REF! | #REF! | #REF! | #REF!
| 4 | #REF! | #REF! | #REF! | #REF! | #REF! | #REF!
| 5 | #REF! | #REF! | #REF! | #REF! | #REF! | #REF!
| 6 | #REF! | #REF! | 1497.011 | 18.37% | #REF! | COMPACTACION DE RELLENO PARA PISO
| 7 | #REF! | #REF! | 1459.044 | 12.87% | #REF! | COMPACTACION DE RELLENO PARA PISO
| 8 | #REF! | #REF! | 1456.944 | 19.51% | #REF! | COMPACTACION DE RELLENO PARA PISO
| 9 | #REF! | #REF! | 1551.214 | 13.49% | #REF! | COMPACTACION DE RELLENO PARA PISO
| 10 | #REF! | #REF! | 1513.441 | 10.45% | #REF! | COMPACTACION DE RELLENO PARA PISO
| 11 | #REF! | #REF! | 1494.037 | 17.17% | #REF! | COMPACTACION DE RELLENO PARA PISO
| 12 | #REF! | #REF! | 1474.767 | 10.38% | #REF! | COMPACTACION DE RELLENO PARA PISO
| 13 | #REF! | #REF! | 1517.974 | 9.524% | #REF! | COMPACTACION DE RELLENO PARA PISO
| 14 | #REF! | #REF! | 1469.175 | 18.63% | #REF! | COMPACTACION DE RELLENO PARA DE TERRAZA 2° CAPA
| 15 | #REF! | #REF! | 1424.935 | 15.32% | #REF! | COMPACTACION DE RELLENO PARA DE TERRAZA 2° CAPA
| 16 | #REF! | #REF! | 1563.482 | 21.74% | #REF! | COMPACTACION DE RELLENO PARA SOLERA DE FUNDACION
| 17 | #REF! | #REF! | 1406.198 | 21.67% | #REF! | COMPACTACION DE RELLENO PARA SOLERA DE FUNDACION
| 18 | #REF! | #REF! | 1491.775 | 23.44% | #REF! | COMPACTACION DE RELLENO PARA SOLERA DE FUNDACION
| 19 | #REF! | #REF! | 1456.941 | 20.55% | #REF! | COMPACTACION DE RELLENO PARA SOLERA DE FUNDACION
| 20 | #REF! | #REF! | 1544.089 | 24.59% | #REF! | COMPACTACION DE RELLENO PARA SOLERA DE FUNDACION
| 21 | #REF! | #REF! | 1528.859 | 14.29% | #REF! | COMPACTACION DE RELLENO PARA SOLERA DE FUNDACION
| 22 | #REF! | #REF! | 1408.648 | 17.39% | #REF! | COMPACTACION DE RELLENO PARA SOLERA DE FUNDACION
| 23 | #REF! | #REF! | 1504.781 | 15.85% | #REF! | COMPACTACION DE RELLENO PARA SOLERA DE FUNDACION
| 24 | #REF! | #REF! | 1511.634 | 12.77% | #REF! | COMPACTACION DE RELLENO PARA SOLERA DE FUNDACION
| 25 | #REF! | #REF! | 1469.667 | 10.96% | #REF! | COMPACTACION DE RELLENO PARA SOLERA DE FUNDACION
| 26 | #REF! | #REF! | 1539.278 | 15.29% | #REF! | COMPACTACION DE RELLENO PARA SOLERA DE FUNDACION
| 27 | #REF! | #REF! | 1451.533 | 20.27% | #REF! | COMPACTACION DE RELLENO PARA SOLERA DE FUNDACION
| 28 | #REF! | #REF! | 1563.389 | 16.44% | #REF! | COMPACTACION DE RELLENO PARA PISO
| 29 | #REF! | #REF! | 1489.409 | 17.65% | #REF! | COMPACTACION DE RELLENO PARA PISO
Resultados de Densidades de Campo Tomadas en Compactaciones con Suelo Cemento.
|  | PROCTOR CON 5% DE CEMENTO | HUMEDAD OPTIMA | PESO VOLUMETRICO SECO | % DE HUMEDAD | % DE COMPACTACION | OBSERVACIONES
|  | 1570 | 13.4% | #REF! | #REF! | 92.1% | #REF!
|  | 1570 | 13.4% | 1509 | 17.8% | 192.1% | #REF!
|  | 1570 | 13.4% | 1423 | 19.5% | 292.1% | #REF!
|  | 1570 | 13.4% | 1505 | 16.2% | 392.1% | #REF!
|  | 1570 | 13.4% | 1500 | 22.2% | 492.1% | #REF!
|  | 1570 | 13.4% | 1421 | 20.6% | 592.1% | #REF!
|  | 1570 | 13.4% | 1419 | 17% | 692.1% | #REF!
|  | 1570 | 13.4% | 1441 | 19.5% | 792.1% | #REF!
|  | 1570 | 13.4% | 1461 | 19.8% | 892.1% | #REF!
|  | 1570 | 13.4% | 1541 | 15.9% | 992.1% | #REF!
|  | 1570 | 13.4% | 1430 | 25.6% | 1092% | #REF!
1192%
1292%

## INFILTRACION DEL SUELO
LABORATORIO DE SUELOS Y MATERIALES "UNIVO"
MÉTODO DE PRUEBA ESTÁNDAR PARA LA TASA DE INFILTRACIÓN DE LOS SUELOS EN EL CAMPO ASTM D-3385
Proyecto:
Solicitante:
PCA No.: |  | Procedencia del material:
Fecha de Ensayo: |  | Laboratorista: |  |  | Reviso:
DATOS DE ENSAYO
ENSAYO No | 1 | 2 | 3 | 4 | 5 | 6 | 7
HORA INICIAL | [8 empty] | 21.41 | 6.3
HORA FINAL | [8 empty] | 60 | 60
LECTURA INICIAL (Cm) | [8 empty] | 0.0001 | 0.001
LECTURA FINAL (Cm)
DIFERENCIA (Cm) | [7 empty] | 0
TIEMPO DE TOMA DE LECTURA (Min) | 30
POMEDIO EN (Cm)
TASA DE INFILTRACIÓN (T) Min/Cm
(T) TASA DE INFILTRACIÓN (T) PROMEDIO Min/Cm
VELOCIDAD DE INFILTRACIÓN (Vp) M/Seg |  | 8.10*10^-7
TEMPERATURA DEL AGUA PARA ENSAYO (°C)
CLASIFICACION DEL SUELO (SUCS)
Observaciones: --- | Cálculos
Tasa de infiltración (T) T = TIEMPO/DIFERENCIA PROMEDIO (30 minutos entre lecturas y 11 cm, como última diferencia)
Enrique Morejon |  |  |  | Ing. Sadrac Diaz | [6 empty] | 0
Laboratorista de suelos y Materiales. |  |  |  | Jefe Laboratorio de suelos y Materiales. | [6 empty] | Jefe Laboratorio de suelos y Materiales.
VELOCIDAD DE INFILTRACIÓN (Vp) M/Seg
𝑎^2+𝑏^2=𝑐^2

## densidad cono y arena (6)
LABORATORIO DE SUELOS Y MATERIALES "UNIVO"
DETERMINACIÓN DE LA DENSIDAD DEL SUELO EN EL SITIO POR EL MÉTODO DEL CONO DE ARENA ASTM D- 1556 AASHTO T-191
Proyecto: | #REF!
Solicitante: | UNIVO
Procedencia del Material: |  | COMPACTACION DE RELLENO PARA PISO
Fecha de Ensayo: |  | 2018-12-21 |  |  | Laboratorista: |  |  | JONATHAN ZAMORA |  |  | Revisó: |  | ENRIQUE MOREJON
ENSAYO No. | [5 empty] | 1
EJE |  |  |  | mt. |  | 0
ESTACIÓN
NORMAL
ELEVACIÓN SUPERFICIE |  |  |  | mt. |  | 0.00 mts
CLASIFICACIÓN VISUAL | [5 empty] | #REF!
PESO ARENA + APARATO (inicial) |  |  |  | gr. |  | 1700
PESO ARENA + APARATO (final) |  |  |  | gr. |  | 577.4 | [9 empty] | 1122.6
PESO DE ARENA |  |  |  | gr. |  | 1122.6 | [10 empty] | 0.7785021 |  |  | VOL. ARENA
VOLUMEN DE LA ARENA |  |  |  | cm3 |  | 778.5021
VOLUMEN DEL CONO Y PLATO |  |  |  | cm3 |  | 286 | [11 empty] | 0
VOLUMEN DEL AGUJERO |  |  |  | cm3 |  | 492.5021 | [12 empty] | 0
PESO DE SUELO HÚMEDO |  |  |  | gr. |  | 872.7
PESO UNITARIO HÚMEDO |  |  |  | gr. |  | 1771.972 | [14 empty] | 0
PESO UNITARIO SECO |  |  |  | gr. |  | 1497.011 | [15 empty] | 0
% COMPACTACIÓN | [5 empty] | #REF!
DETERMINACIÓN DEL CONTENIDO DE HUMEDAD.
RECIPIENTE No. | [5 empty] | 5
PESO SUELO HÚMEDO + TARA |  |  |  | gr. |  | 28.6
PESO SUELO SECO + TARA |  |  |  | gr. |  | 25.9
PESO DE AGUA |  |  |  | gr. |  | 2.7
TARA |  |  |  | gr. |  | 11.2 | [16 empty] | 11.6
PESO DE SUELO SECO |  |  |  | gr. |  | 14.7 | [16 empty] | 9.2
CONTENIDO DE HUMEDAD % | [5 empty] | 18.37% | [16 empty] | 2.4
PESO VOLUMÉTRICO ARENA = | [6 empty] | 1442 |  | Kg/m3
PESO VOLUMÉTRICO SECO MAX. DE COMPARACIÓN = | [9 empty] | #REF! |  | Kg/m3 |  | % W OPTIMA: | #REF!
Observaciones: 6
Enrique Morejon | [8 empty] | Ing.Sadrac Diaz
Coor. Laboratorio de suelos y Materiales. "UNIVO". | [8 empty] | Jefe Laboratorio de suelos y Materiales.

## densidad cono y arena (7)
LABORATORIO DE SUELOS Y MATERIALES "UNIVO"
DETERMINACIÓN DE LA DENSIDAD DEL SUELO EN EL SITIO POR EL MÉTODO DEL CONO DE ARENA ASTM D- 1556 AASHTO T-191
Proyecto: | #REF!
Solicitante: | UNIVO
Procedencia del Material: |  | COMPACTACION DE RELLENO PARA PISO
Fecha de Ensayo: |  | 2018-12-21 |  |  | Laboratorista: |  |  | JONATHAN ZAMORA |  |  | Revisó: |  | ENRIQUE MOREJON
ENSAYO No. | [5 empty] | 1
EJE |  |  |  | mt. |  | 0
ESTACIÓN
NORMAL
ELEVACIÓN SUPERFICIE |  |  |  | mt. |  | 0.00 mts
CLASIFICACIÓN VISUAL | [5 empty] | #REF!
PESO ARENA + APARATO (inicial) |  |  |  | gr. |  | 1700
PESO ARENA + APARATO (final) |  |  |  | gr. |  | 441.7 | [9 empty] | 1258.3
PESO DE ARENA |  |  |  | gr. |  | 1258.3 | [10 empty] | 0.8726075 |  |  | VOL. ARENA
VOLUMEN DE LA ARENA |  |  |  | cm3 |  | 872.6075
VOLUMEN DEL CONO Y PLATO |  |  |  | cm3 |  | 286 | [11 empty] | 0
VOLUMEN DEL AGUJERO |  |  |  | cm3 |  | 586.6075 | [12 empty] | 0
PESO DE SUELO HÚMEDO |  |  |  | gr. |  | 966
PESO UNITARIO HÚMEDO |  |  |  | gr. |  | 1646.757 | [14 empty] | 0
PESO UNITARIO SECO |  |  |  | gr. |  | 1459.044 | [15 empty] | 0
% COMPACTACIÓN | [5 empty] | #REF!
DETERMINACIÓN DEL CONTENIDO DE HUMEDAD.
RECIPIENTE No. | [5 empty] | 70
PESO SUELO HÚMEDO + TARA |  |  |  | gr. |  | 30.3
PESO SUELO SECO + TARA |  |  |  | gr. |  | 28.1
PESO DE AGUA |  |  |  | gr. |  | 2.2
TARA |  |  |  | gr. |  | 11 | [16 empty] | 11.6
PESO DE SUELO SECO |  |  |  | gr. |  | 17.1 | [16 empty] | 9.2
CONTENIDO DE HUMEDAD % | [5 empty] | 12.87% | [16 empty] | 2.4
PESO VOLUMÉTRICO ARENA = | [6 empty] | 1442 |  | Kg/m3
PESO VOLUMÉTRICO SECO MAX. DE COMPARACIÓN = | [9 empty] | #REF! |  | Kg/m3 |  | % W OPTIMA: | #REF!
Observaciones: 7
Enrique Morejon | [8 empty] | Ing.Sadrac Diaz
Coor. Laboratorio de suelos y Materiales. "UNIVO". | [8 empty] | Jefe Laboratorio de suelos y Materiales.

## densidad cono y arena (8)
LABORATORIO DE SUELOS Y MATERIALES "UNIVO"
DETERMINACIÓN DE LA DENSIDAD DEL SUELO EN EL SITIO POR EL MÉTODO DEL CONO DE ARENA ASTM D- 1556 AASHTO T-191
Proyecto: | #REF!
Solicitante: | UNIVO
Procedencia del Material: |  | COMPACTACION DE RELLENO PARA PISO
Fecha de Ensayo: |  | 2018-12-21 |  |  | Laboratorista: |  |  | JONATHAN ZAMORA |  |  | Revisó: |  | ENRIQUE MOREJON
ENSAYO No. | [5 empty] | 1
EJE |  |  |  | mt. |  | 0
ESTACIÓN
NORMAL
ELEVACIÓN SUPERFICIE |  |  |  | mt. |  | 0.00 mts
CLASIFICACIÓN VISUAL | [5 empty] | #REF!
PESO ARENA + APARATO (inicial) |  |  |  | gr. |  | 1700
PESO ARENA + APARATO (final) |  |  |  | gr. |  | 704.9 | [9 empty] | 995.1
PESO DE ARENA |  |  |  | gr. |  | 995.1 | [10 empty] | 0.6900832 |  |  | VOL. ARENA
VOLUMEN DE LA ARENA |  |  |  | cm3 |  | 690.0832
VOLUMEN DEL CONO Y PLATO |  |  |  | cm3 |  | 286 | [11 empty] | 0
VOLUMEN DEL AGUJERO |  |  |  | cm3 |  | 404.0832 | [12 empty] | 0
PESO DE SUELO HÚMEDO |  |  |  | gr. |  | 703.6
PESO UNITARIO HÚMEDO |  |  |  | gr. |  | 1741.225 | [14 empty] | 0
PESO UNITARIO SECO |  |  |  | gr. |  | 1456.944 | [15 empty] | 0
% COMPACTACIÓN | [5 empty] | #REF!
DETERMINACIÓN DEL CONTENIDO DE HUMEDAD.
RECIPIENTE No. | [5 empty] | 13
PESO SUELO HÚMEDO + TARA |  |  |  | gr. |  | 30.7
PESO SUELO SECO + TARA |  |  |  | gr. |  | 27.5
PESO DE AGUA |  |  |  | gr. |  | 3.2
TARA |  |  |  | gr. |  | 11.1 | [16 empty] | 11.6
PESO DE SUELO SECO |  |  |  | gr. |  | 16.4 | [16 empty] | 9.2
CONTENIDO DE HUMEDAD % | [5 empty] | 19.51% | [16 empty] | 2.4
PESO VOLUMÉTRICO ARENA = | [6 empty] | 1442 |  | Kg/m3
PESO VOLUMÉTRICO SECO MAX. DE COMPARACIÓN = | [9 empty] | #REF! |  | Kg/m3 |  | % W OPTIMA: | #REF!
Observaciones: 8
Enrique Morejon | [8 empty] | Ing.Sadrac Diaz
Coor. Laboratorio de suelos y Materiales. "UNIVO". | [8 empty] | Jefe Laboratorio de suelos y Materiales.

## densidad cono y arena (9)
LABORATORIO DE SUELOS Y MATERIALES "UNIVO"
DETERMINACIÓN DE LA DENSIDAD DEL SUELO EN EL SITIO POR EL MÉTODO DEL CONO DE ARENA ASTM D- 1556 AASHTO T-191
Proyecto: | #REF!
Solicitante: | UNIVO
Procedencia del Material: |  | COMPACTACION DE RELLENO PARA PISO
Fecha de Ensayo: |  | 2018-12-21 |  |  | Laboratorista: |  |  | JONATHAN ZAMORA |  |  | Revisó: |  | ENRIQUE MOREJON
ENSAYO No. | [5 empty] | 1
EJE |  |  |  | mt. |  | 0
ESTACIÓN
NORMAL
ELEVACIÓN SUPERFICIE |  |  |  | mt. |  | 0.00 mts
CLASIFICACIÓN VISUAL | [5 empty] | #REF!
PESO ARENA + APARATO (inicial) |  |  |  | gr. |  | 1700
PESO ARENA + APARATO (final) |  |  |  | gr. |  | 472.6 | [9 empty] | 1227.4
PESO DE ARENA |  |  |  | gr. |  | 1227.4 | [10 empty] | 0.8511789 |  |  | VOL. ARENA
VOLUMEN DE LA ARENA |  |  |  | cm3 |  | 851.1789
VOLUMEN DEL CONO Y PLATO |  |  |  | cm3 |  | 286 | [11 empty] | 0
VOLUMEN DEL AGUJERO |  |  |  | cm3 |  | 565.1789 | [12 empty] | 0
PESO DE SUELO HÚMEDO |  |  |  | gr. |  | 995
PESO UNITARIO HÚMEDO |  |  |  | gr. |  | 1760.504 | [14 empty] | 0
PESO UNITARIO SECO |  |  |  | gr. |  | 1551.214 | [15 empty] | 0
% COMPACTACIÓN | [5 empty] | #REF!
DETERMINACIÓN DEL CONTENIDO DE HUMEDAD.
RECIPIENTE No. | [5 empty] | 12
PESO SUELO HÚMEDO + TARA |  |  |  | gr. |  | 25.4
PESO SUELO SECO + TARA |  |  |  | gr. |  | 23.7
PESO DE AGUA |  |  |  | gr. |  | 1.7
TARA |  |  |  | gr. |  | 11.1 | [16 empty] | 11.6
PESO DE SUELO SECO |  |  |  | gr. |  | 12.6 | [16 empty] | 9.2
CONTENIDO DE HUMEDAD % | [5 empty] | 13.49% | [16 empty] | 2.4
PESO VOLUMÉTRICO ARENA = | [6 empty] | 1442 |  | Kg/m3
PESO VOLUMÉTRICO SECO MAX. DE COMPARACIÓN = | [9 empty] | #REF! |  | Kg/m3 |  | % W OPTIMA: | #REF!
Observaciones: 9
Enrique Morejon | [8 empty] | Ing.Sadrac Diaz
Coor. Laboratorio de suelos y Materiales. "UNIVO". | [8 empty] | Jefe Laboratorio de suelos y Materiales.

## densidad cono y arena (10)
LABORATORIO DE SUELOS Y MATERIALES "UNIVO"
DETERMINACIÓN DE LA DENSIDAD DEL SUELO EN EL SITIO POR EL MÉTODO DEL CONO DE ARENA ASTM D- 1556 AASHTO T-191
Proyecto: | #REF!
Solicitante: | UNIVO
Procedencia del Material: |  | COMPACTACION DE RELLENO PARA PISO
Fecha de Ensayo: |  | 2018-12-26 |  |  | Laboratorista: |  |  | JONATHAN ZAMORA |  |  | Revisó: |  | ENRIQUE MOREJON
ENSAYO No. | [5 empty] | 1
EJE |  |  |  | mt. |  | 0
ESTACIÓN
NORMAL
ELEVACIÓN SUPERFICIE |  |  |  | mt. |  | 0.00 mts
CLASIFICACIÓN VISUAL | [5 empty] | #REF!
PESO ARENA + APARATO (inicial) |  |  |  | gr. |  | 1700
PESO ARENA + APARATO (final) |  |  |  | gr. |  | 533.1 | [9 empty] | 1166.9
PESO DE ARENA |  |  |  | gr. |  | 1166.9 | [10 empty] | 0.8092233 |  |  | VOL. ARENA
VOLUMEN DE LA ARENA |  |  |  | cm3 |  | 809.2233
VOLUMEN DEL CONO Y PLATO |  |  |  | cm3 |  | 286 | [11 empty] | 0
VOLUMEN DEL AGUJERO |  |  |  | cm3 |  | 523.2233 | [12 empty] | 0
PESO DE SUELO HÚMEDO |  |  |  | gr. |  | 874.6
PESO UNITARIO HÚMEDO |  |  |  | gr. |  | 1671.562 | [14 empty] | 0
PESO UNITARIO SECO |  |  |  | gr. |  | 1513.441 | [15 empty] | 0
% COMPACTACIÓN | [5 empty] | #REF!
DETERMINACIÓN DEL CONTENIDO DE HUMEDAD.
RECIPIENTE No. | [5 empty] | 10
PESO SUELO HÚMEDO + TARA |  |  |  | gr. |  | 18.6
PESO SUELO SECO + TARA |  |  |  | gr. |  | 17.9
PESO DE AGUA |  |  |  | gr. |  | 0.7
TARA |  |  |  | gr. |  | 11.2 | [16 empty] | 11.6
PESO DE SUELO SECO |  |  |  | gr. |  | 6.7 | [16 empty] | 9.2
CONTENIDO DE HUMEDAD % | [5 empty] | 10.45% | [16 empty] | 2.4
PESO VOLUMÉTRICO ARENA = | [6 empty] | 1442 |  | Kg/m3
PESO VOLUMÉTRICO SECO MAX. DE COMPARACIÓN = | [9 empty] | #REF! |  | Kg/m3 |  | % W OPTIMA: | #REF!
Observaciones: 10
Enrique Morejon | [8 empty] | Ing.Sadrac Diaz
Coor. Laboratorio de suelos y Materiales. "UNIVO". | [8 empty] | Jefe Laboratorio de suelos y Materiales.

## densidad cono y arena (11)
LABORATORIO DE SUELOS Y MATERIALES "UNIVO"
DETERMINACIÓN DE LA DENSIDAD DEL SUELO EN EL SITIO POR EL MÉTODO DEL CONO DE ARENA ASTM D- 1556 AASHTO T-191
Proyecto: | #REF!
Solicitante: | UNIVO
Procedencia del Material: |  | COMPACTACION DE RELLENO PARA PISO
Fecha de Ensayo: |  | 2018-12-26 |  |  | Laboratorista: |  |  | JONATHAN ZAMORA |  |  | Revisó: |  | ENRIQUE MOREJON
ENSAYO No. | [5 empty] | 1
EJE |  |  |  | mt. |  | 0
ESTACIÓN
NORMAL
ELEVACIÓN SUPERFICIE |  |  |  | mt. |  | 0.00 mts
CLASIFICACIÓN VISUAL | [5 empty] | #REF!
PESO ARENA + APARATO (inicial) |  |  |  | gr. |  | 1700
PESO ARENA + APARATO (final) |  |  |  | gr. |  | 538 | [9 empty] | 1162
PESO DE ARENA |  |  |  | gr. |  | 1162 | [10 empty] | 0.8058252 |  |  | VOL. ARENA
VOLUMEN DE LA ARENA |  |  |  | cm3 |  | 805.8252
VOLUMEN DEL CONO Y PLATO |  |  |  | cm3 |  | 286 | [11 empty] | 0
VOLUMEN DEL AGUJERO |  |  |  | cm3 |  | 519.8252 | [12 empty] | 0
PESO DE SUELO HÚMEDO |  |  |  | gr. |  | 910
PESO UNITARIO HÚMEDO |  |  |  | gr. |  | 1750.588 | [14 empty] | 0
PESO UNITARIO SECO |  |  |  | gr. |  | 1494.037 | [15 empty] | 0
% COMPACTACIÓN | [5 empty] | #REF!
DETERMINACIÓN DEL CONTENIDO DE HUMEDAD.
RECIPIENTE No. | [5 empty] | 37
PESO SUELO HÚMEDO + TARA |  |  |  | gr. |  | 22.7
PESO SUELO SECO + TARA |  |  |  | gr. |  | 21
PESO DE AGUA |  |  |  | gr. |  | 1.7
TARA |  |  |  | gr. |  | 11.1 | [16 empty] | 11.6
PESO DE SUELO SECO |  |  |  | gr. |  | 9.9 | [16 empty] | 9.2
CONTENIDO DE HUMEDAD % | [5 empty] | 17.17% | [16 empty] | 2.4
PESO VOLUMÉTRICO ARENA = | [6 empty] | 1442 |  | Kg/m3
PESO VOLUMÉTRICO SECO MAX. DE COMPARACIÓN = | [9 empty] | #REF! |  | Kg/m3 |  | % W OPTIMA: | #REF!
Observaciones: 11
Enrique Morejon | [8 empty] | Ing.Sadrac Diaz
Coor. Laboratorio de suelos y Materiales. "UNIVO". | [8 empty] | Jefe Laboratorio de suelos y Materiales.

## densidad cono y arena (12)
LABORATORIO DE SUELOS Y MATERIALES "UNIVO"
DETERMINACIÓN DE LA DENSIDAD DEL SUELO EN EL SITIO POR EL MÉTODO DEL CONO DE ARENA ASTM D- 1556 AASHTO T-191
Proyecto: | #REF!
Solicitante: | UNIVO
Procedencia del Material: |  | COMPACTACION DE RELLENO PARA PISO
Fecha de Ensayo: |  | 2018-12-26 |  |  | Laboratorista: |  |  | JONATHAN ZAMORA |  |  | Revisó: |  | ENRIQUE MOREJON
ENSAYO No. | [5 empty] | 1
EJE |  |  |  | mt. |  | 0
ESTACIÓN
NORMAL
ELEVACIÓN SUPERFICIE |  |  |  | mt. |  | 0.00 mts
CLASIFICACIÓN VISUAL | [5 empty] | #REF!
PESO ARENA + APARATO (inicial) |  |  |  | gr. |  | 1700
PESO ARENA + APARATO (final) |  |  |  | gr. |  | 599.9 | [9 empty] | 1100.1
PESO DE ARENA |  |  |  | gr. |  | 1100.1 | [10 empty] | 0.7628988 |  |  | VOL. ARENA
VOLUMEN DE LA ARENA |  |  |  | cm3 |  | 762.8988
VOLUMEN DEL CONO Y PLATO |  |  |  | cm3 |  | 286 | [11 empty] | 0
VOLUMEN DEL AGUJERO |  |  |  | cm3 |  | 476.8988 | [12 empty] | 0
PESO DE SUELO HÚMEDO |  |  |  | gr. |  | 776.3
PESO UNITARIO HÚMEDO |  |  |  | gr. |  | 1627.809 | [14 empty] | 0
PESO UNITARIO SECO |  |  |  | gr. |  | 1474.767 | [15 empty] | 0
% COMPACTACIÓN | [5 empty] | #REF!
DETERMINACIÓN DEL CONTENIDO DE HUMEDAD.
RECIPIENTE No. | [5 empty] | 31
PESO SUELO HÚMEDO + TARA |  |  |  | gr. |  | 22.8
PESO SUELO SECO + TARA |  |  |  | gr. |  | 21.7
PESO DE AGUA |  |  |  | gr. |  | 1.1
TARA |  |  |  | gr. |  | 11.1 | [16 empty] | 11.6
PESO DE SUELO SECO |  |  |  | gr. |  | 10.6 | [16 empty] | 9.2
CONTENIDO DE HUMEDAD % | [5 empty] | 10.38% | [16 empty] | 2.4
PESO VOLUMÉTRICO ARENA = | [6 empty] | 1442 |  | Kg/m3
PESO VOLUMÉTRICO SECO MAX. DE COMPARACIÓN = | [9 empty] | #REF! |  | Kg/m3 |  | % W OPTIMA: | #REF!
Observaciones: 12
Enrique Morejon | [8 empty] | Ing.Sadrac Diaz
Coor. Laboratorio de suelos y Materiales. "UNIVO". | [8 empty] | Jefe Laboratorio de suelos y Materiales.

## densidad cono y arena (13)
LABORATORIO DE SUELOS Y MATERIALES "UNIVO"
DETERMINACIÓN DE LA DENSIDAD DEL SUELO EN EL SITIO POR EL MÉTODO DEL CONO DE ARENA ASTM D- 1556 AASHTO T-191
Proyecto: | #REF!
Solicitante: | UNIVO
Procedencia del Material: |  | COMPACTACION DE RELLENO PARA PISO
Fecha de Ensayo: |  | 2018-12-26 |  |  | Laboratorista: |  |  | JONATHAN ZAMORA |  |  | Revisó: |  | ENRIQUE MOREJON
ENSAYO No. | [5 empty] | 1
EJE |  |  |  | mt. |  | 0
ESTACIÓN
NORMAL
ELEVACIÓN SUPERFICIE |  |  |  | mt. |  | 0.00 mts
CLASIFICACIÓN VISUAL | [5 empty] | #REF!
PESO ARENA + APARATO (inicial) |  |  |  | gr. |  | 1700
PESO ARENA + APARATO (final) |  |  |  | gr. |  | 587.9 | [9 empty] | 1112.1
PESO DE ARENA |  |  |  | gr. |  | 1112.1 | [10 empty] | 0.7712205 |  |  | VOL. ARENA
VOLUMEN DE LA ARENA |  |  |  | cm3 |  | 771.2205
VOLUMEN DEL CONO Y PLATO |  |  |  | cm3 |  | 286 | [11 empty] | 0
VOLUMEN DEL AGUJERO |  |  |  | cm3 |  | 485.2205 | [12 empty] | 0
PESO DE SUELO HÚMEDO |  |  |  | gr. |  | 806.7
PESO UNITARIO HÚMEDO |  |  |  | gr. |  | 1662.543 | [14 empty] | 0
PESO UNITARIO SECO |  |  |  | gr. |  | 1517.974 | [15 empty] | 0
% COMPACTACIÓN | [5 empty] | #REF!
DETERMINACIÓN DEL CONTENIDO DE HUMEDAD.
RECIPIENTE No. | [5 empty] | 3
PESO SUELO HÚMEDO + TARA |  |  |  | gr. |  | 20.4
PESO SUELO SECO + TARA |  |  |  | gr. |  | 19.6
PESO DE AGUA |  |  |  | gr. |  | 0.8
TARA |  |  |  | gr. |  | 11.2 | [16 empty] | 11.6
PESO DE SUELO SECO |  |  |  | gr. |  | 8.4 | [16 empty] | 9.2
CONTENIDO DE HUMEDAD % | [5 empty] | 9.524% | [16 empty] | 2.4
PESO VOLUMÉTRICO ARENA = | [6 empty] | 1442 |  | Kg/m3
PESO VOLUMÉTRICO SECO MAX. DE COMPARACIÓN = | [9 empty] | #REF! |  | Kg/m3 |  | % W OPTIMA: | #REF!
Observaciones: 13
Enrique Morejon | [8 empty] | Ing.Sadrac Diaz
Coor. Laboratorio de suelos y Materiales. "UNIVO". | [8 empty] | Jefe Laboratorio de suelos y Materiales.

## densidad cono y arena (14)
LABORATORIO DE SUELOS Y MATERIALES "UNIVO"
DETERMINACIÓN DE LA DENSIDAD DEL SUELO EN EL SITIO POR EL MÉTODO DEL CONO DE ARENA ASTM D- 1556 AASHTO T-191
Proyecto: | #REF!
Solicitante: | UNIVO
Procedencia del Material: |  | COMPACTACION DE RELLENO PARA DE TERRAZA 2° CAPA
Fecha de Ensayo: |  | 2018-12-26 |  |  | Laboratorista: |  |  | JONATHAN ZAMORA |  |  | Revisó: |  | ENRIQUE MOREJON
ENSAYO No. | [5 empty] | 1
EJE |  |  |  | mt. |  | 0
ESTACIÓN
NORMAL
ELEVACIÓN SUPERFICIE |  |  |  | mt. |  | 0.00 mts
CLASIFICACIÓN VISUAL | [5 empty] | #REF!
PESO ARENA + APARATO (inicial) |  |  |  | gr. |  | 1700
PESO ARENA + APARATO (final) |  |  |  | gr. |  | 634.7 | [9 empty] | 1065.3
PESO DE ARENA |  |  |  | gr. |  | 1065.3 | [10 empty] | 0.7387656 |  |  | VOL. ARENA
VOLUMEN DE LA ARENA |  |  |  | cm3 |  | 738.7656
VOLUMEN DEL CONO Y PLATO |  |  |  | cm3 |  | 286 | [11 empty] | 0
VOLUMEN DEL AGUJERO |  |  |  | cm3 |  | 452.7656 | [12 empty] | 0
PESO DE SUELO HÚMEDO |  |  |  | gr. |  | 789.1
PESO UNITARIO HÚMEDO |  |  |  | gr. |  | 1742.844 | [14 empty] | 0
PESO UNITARIO SECO |  |  |  | gr. |  | 1469.175 | [15 empty] | 0
% COMPACTACIÓN | [5 empty] | #REF!
DETERMINACIÓN DEL CONTENIDO DE HUMEDAD.
RECIPIENTE No. | [5 empty] | 121
PESO SUELO HÚMEDO + TARA |  |  |  | gr. |  | 23.3
PESO SUELO SECO + TARA |  |  |  | gr. |  | 21.4
PESO DE AGUA |  |  |  | gr. |  | 1.9
TARA |  |  |  | gr. |  | 11.2 | [16 empty] | 11.6
PESO DE SUELO SECO |  |  |  | gr. |  | 10.2 | [16 empty] | 9.2
CONTENIDO DE HUMEDAD % | [5 empty] | 18.63% | [16 empty] | 2.4
PESO VOLUMÉTRICO ARENA = | [6 empty] | 1442 |  | Kg/m3
PESO VOLUMÉTRICO SECO MAX. DE COMPARACIÓN = | [9 empty] | #REF! |  | Kg/m3 |  | % W OPTIMA: | #REF!
Observaciones: 14
Enrique Morejon | [8 empty] | Ing.Sadrac Diaz
Coor. Laboratorio de suelos y Materiales. "UNIVO". | [8 empty] | Jefe Laboratorio de suelos y Materiales.

## densidad cono y arena (15)
LABORATORIO DE SUELOS Y MATERIALES "UNIVO"
DETERMINACIÓN DE LA DENSIDAD DEL SUELO EN EL SITIO POR EL MÉTODO DEL CONO DE ARENA ASTM D- 1556 AASHTO T-191
Proyecto: | #REF!
Solicitante: | UNIVO
Procedencia del Material: |  | COMPACTACION DE RELLENO PARA DE TERRAZA 2° CAPA
Fecha de Ensayo: |  | 2018-12-26 |  |  | Laboratorista: |  |  | JONATHAN ZAMORA |  |  | Revisó: |  | ENRIQUE MOREJON
ENSAYO No. | [5 empty] | 1
EJE |  |  |  | mt. |  | 0
ESTACIÓN
NORMAL
ELEVACIÓN SUPERFICIE |  |  |  | mt. |  | 0.00 mts
CLASIFICACIÓN VISUAL | [5 empty] | #REF!
PESO ARENA + APARATO (inicial) |  |  |  | gr. |  | 1700
PESO ARENA + APARATO (final) |  |  |  | gr. |  | 699.3 | [9 empty] | 1000.7
PESO DE ARENA |  |  |  | gr. |  | 1000.7 | [10 empty] | 0.6939667 |  |  | VOL. ARENA
VOLUMEN DE LA ARENA |  |  |  | cm3 |  | 693.9667
VOLUMEN DEL CONO Y PLATO |  |  |  | cm3 |  | 286 | [11 empty] | 0
VOLUMEN DEL AGUJERO |  |  |  | cm3 |  | 407.9667 | [12 empty] | 0
PESO DE SUELO HÚMEDO |  |  |  | gr. |  | 670.4
PESO UNITARIO HÚMEDO |  |  |  | gr. |  | 1643.271 | [14 empty] | 0
PESO UNITARIO SECO |  |  |  | gr. |  | 1424.935 | [15 empty] | 0
% COMPACTACIÓN | [5 empty] | #REF!
DETERMINACIÓN DEL CONTENIDO DE HUMEDAD.
RECIPIENTE No. | [5 empty] | 13
PESO SUELO HÚMEDO + TARA |  |  |  | gr. |  | 25.4
PESO SUELO SECO + TARA |  |  |  | gr. |  | 23.5
PESO DE AGUA |  |  |  | gr. |  | 1.9
TARA |  |  |  | gr. |  | 11.1 | [16 empty] | 11.6
PESO DE SUELO SECO |  |  |  | gr. |  | 12.4 | [16 empty] | 9.2
CONTENIDO DE HUMEDAD % | [5 empty] | 15.32% | [16 empty] | 2.4
PESO VOLUMÉTRICO ARENA = | [6 empty] | 1442 |  | Kg/m3
PESO VOLUMÉTRICO SECO MAX. DE COMPARACIÓN = | [9 empty] | #REF! |  | Kg/m3 |  | % W OPTIMA: | #REF!
Observaciones: 15
Enrique Morejon | [8 empty] | Ing.Sadrac Diaz
Coor. Laboratorio de suelos y Materiales. "UNIVO". | [8 empty] | Jefe Laboratorio de suelos y Materiales.

## densidad cono y arena (16)
LABORATORIO DE SUELOS Y MATERIALES "UNIVO"
DETERMINACIÓN DE LA DENSIDAD DEL SUELO EN EL SITIO POR EL MÉTODO DEL CONO DE ARENA ASTM D- 1556 AASHTO T-191
Proyecto: | #REF!
Solicitante: | UNIVO
Procedencia del Material: |  | COMPACTACION DE RELLENO PARA SOLERA DE FUNDACION
Fecha de Ensayo: |  | 2018-12-28 |  |  | Laboratorista: |  |  | JONATHAN ZAMORA |  |  | Revisó: |  | ENRIQUE MOREJON
ENSAYO No. | [5 empty] | 1
EJE |  |  |  | mt. |  | 0
ESTACIÓN
NORMAL
ELEVACIÓN SUPERFICIE |  |  |  | mt. |  | 0.00 mts
CLASIFICACIÓN VISUAL | [5 empty] | #REF!
PESO ARENA + APARATO (inicial) |  |  |  | gr. |  | 1700
PESO ARENA + APARATO (final) |  |  |  | gr. |  | 710.9 | [9 empty] | 989.1
PESO DE ARENA |  |  |  | gr. |  | 989.1 | [10 empty] | 0.6859223 |  |  | VOL. ARENA
VOLUMEN DE LA ARENA |  |  |  | cm3 |  | 685.9223
VOLUMEN DEL CONO Y PLATO |  |  |  | cm3 |  | 286 | [11 empty] | 0
VOLUMEN DEL AGUJERO |  |  |  | cm3 |  | 399.9223 | [12 empty] | 0
PESO DE SUELO HÚMEDO |  |  |  | gr. |  | 761.2
PESO UNITARIO HÚMEDO |  |  |  | gr. |  | 1903.37 | [14 empty] | 0
PESO UNITARIO SECO |  |  |  | gr. |  | 1563.482 | [15 empty] | 0
% COMPACTACIÓN | [5 empty] | #REF!
DETERMINACIÓN DEL CONTENIDO DE HUMEDAD.
RECIPIENTE No. | [5 empty] | 37
PESO SUELO HÚMEDO + TARA |  |  |  | gr. |  | 22.3
PESO SUELO SECO + TARA |  |  |  | gr. |  | 20.3
PESO DE AGUA |  |  |  | gr. |  | 2
TARA |  |  |  | gr. |  | 11.1 | [16 empty] | 11.6
PESO DE SUELO SECO |  |  |  | gr. |  | 9.2 | [16 empty] | 9.2
CONTENIDO DE HUMEDAD % | [5 empty] | 21.74% | [16 empty] | 2.4
PESO VOLUMÉTRICO ARENA = | [6 empty] | 1442 |  | Kg/m3
PESO VOLUMÉTRICO SECO MAX. DE COMPARACIÓN = | [9 empty] | #REF! |  | Kg/m3 |  | % W OPTIMA: | #REF!
Observaciones: 16
Enrique Morejon | [8 empty] | Ing.Sadrac Diaz
Coor. Laboratorio de suelos y Materiales. "UNIVO". | [8 empty] | Jefe Laboratorio de suelos y Materiales.

## densidad cono y arena (17)
LABORATORIO DE SUELOS Y MATERIALES "UNIVO"
DETERMINACIÓN DE LA DENSIDAD DEL SUELO EN EL SITIO POR EL MÉTODO DEL CONO DE ARENA ASTM D- 1556 AASHTO T-191
Proyecto: | #REF!
Solicitante: | UNIVO
Procedencia del Material: |  | COMPACTACION DE RELLENO PARA SOLERA DE FUNDACION
Fecha de Ensayo: |  | 2018-12-28 |  |  | Laboratorista: |  |  | JONATHAN ZAMORA |  |  | Revisó: |  | ENRIQUE MOREJON
ENSAYO No. | [5 empty] | 1
EJE |  |  |  | mt. |  | 0
ESTACIÓN
NORMAL
ELEVACIÓN SUPERFICIE |  |  |  | mt. |  | 0.00 mts
CLASIFICACIÓN VISUAL | [5 empty] | #REF!
PESO ARENA + APARATO (inicial) |  |  |  | gr. |  | 1700
PESO ARENA + APARATO (final) |  |  |  | gr. |  | 610.7 | [9 empty] | 1089.3
PESO DE ARENA |  |  |  | gr. |  | 1089.3 | [10 empty] | 0.7554092 |  |  | VOL. ARENA
VOLUMEN DE LA ARENA |  |  |  | cm3 |  | 755.4092
VOLUMEN DEL CONO Y PLATO |  |  |  | cm3 |  | 286 | [11 empty] | 0
VOLUMEN DEL AGUJERO |  |  |  | cm3 |  | 469.4092 | [12 empty] | 0
PESO DE SUELO HÚMEDO |  |  |  | gr. |  | 803.1
PESO UNITARIO HÚMEDO |  |  |  | gr. |  | 1710.874 | [14 empty] | 0
PESO UNITARIO SECO |  |  |  | gr. |  | 1406.198 | [15 empty] | 0
% COMPACTACIÓN | [5 empty] | #REF!
DETERMINACIÓN DEL CONTENIDO DE HUMEDAD.
RECIPIENTE No. | [5 empty] | 10
PESO SUELO HÚMEDO + TARA |  |  |  | gr. |  | 18.5
PESO SUELO SECO + TARA |  |  |  | gr. |  | 17.2
PESO DE AGUA |  |  |  | gr. |  | 1.3
TARA |  |  |  | gr. |  | 11.2 | [16 empty] | 11.6
PESO DE SUELO SECO |  |  |  | gr. |  | 6 | [16 empty] | 9.2
CONTENIDO DE HUMEDAD % | [5 empty] | 21.67% | [16 empty] | 2.4
PESO VOLUMÉTRICO ARENA = | [6 empty] | 1442 |  | Kg/m3
PESO VOLUMÉTRICO SECO MAX. DE COMPARACIÓN = | [9 empty] | #REF! |  | Kg/m3 |  | % W OPTIMA: | #REF!
Observaciones: 17
Enrique Morejon | [8 empty] | Ing.Sadrac Diaz
Coor. Laboratorio de suelos y Materiales. "UNIVO". | [8 empty] | Jefe Laboratorio de suelos y Materiales.

## densidad cono y arena (18)
LABORATORIO DE SUELOS Y MATERIALES "UNIVO"
DETERMINACIÓN DE LA DENSIDAD DEL SUELO EN EL SITIO POR EL MÉTODO DEL CONO DE ARENA ASTM D- 1556 AASHTO T-191
Proyecto: | #REF!
Solicitante: | UNIVO
Procedencia del Material: |  | COMPACTACION DE RELLENO PARA SOLERA DE FUNDACION
Fecha de Ensayo: |  | 2018-12-28 |  |  | Laboratorista: |  |  | JONATHAN ZAMORA |  |  | Revisó: |  | ENRIQUE MOREJON
ENSAYO No. | [5 empty] | 1
EJE |  |  |  | mt. |  | 0
ESTACIÓN
NORMAL
ELEVACIÓN SUPERFICIE |  |  |  | mt. |  | 0.00 mts
CLASIFICACIÓN VISUAL | [5 empty] | #REF!
PESO ARENA + APARATO (inicial) |  |  |  | gr. |  | 1700
PESO ARENA + APARATO (final) |  |  |  | gr. |  | 649.6 | [9 empty] | 1050.4
PESO DE ARENA |  |  |  | gr. |  | 1050.4 | [10 empty] | 0.7284327 |  |  | VOL. ARENA
VOLUMEN DE LA ARENA |  |  |  | cm3 |  | 728.4327
VOLUMEN DEL CONO Y PLATO |  |  |  | cm3 |  | 286 | [11 empty] | 0
VOLUMEN DEL AGUJERO |  |  |  | cm3 |  | 442.4327 | [12 empty] | 0
PESO DE SUELO HÚMEDO |  |  |  | gr. |  | 814.7
PESO UNITARIO HÚMEDO |  |  |  | gr. |  | 1841.41 | [14 empty] | 0
PESO UNITARIO SECO |  |  |  | gr. |  | 1491.775 | [15 empty] | 0
% COMPACTACIÓN | [5 empty] | #REF!
DETERMINACIÓN DEL CONTENIDO DE HUMEDAD.
RECIPIENTE No. | [5 empty] | 121
PESO SUELO HÚMEDO + TARA |  |  |  | gr. |  | 19.2
PESO SUELO SECO + TARA |  |  |  | gr. |  | 17.7
PESO DE AGUA |  |  |  | gr. |  | 1.5
TARA |  |  |  | gr. |  | 11.3 | [16 empty] | 11.6
PESO DE SUELO SECO |  |  |  | gr. |  | 6.4 | [16 empty] | 9.2
CONTENIDO DE HUMEDAD % | [5 empty] | 23.44% | [16 empty] | 2.4
PESO VOLUMÉTRICO ARENA = | [6 empty] | 1442 |  | Kg/m3
PESO VOLUMÉTRICO SECO MAX. DE COMPARACIÓN = | [9 empty] | #REF! |  | Kg/m3 |  | % W OPTIMA: | #REF!
Observaciones: 18
Enrique Morejon | [8 empty] | Ing.Sadrac Diaz
Coor. Laboratorio de suelos y Materiales. "UNIVO". | [8 empty] | Jefe Laboratorio de suelos y Materiales.

## densidad cono y arena (19)
LABORATORIO DE SUELOS Y MATERIALES "UNIVO"
DETERMINACIÓN DE LA DENSIDAD DEL SUELO EN EL SITIO POR EL MÉTODO DEL CONO DE ARENA ASTM D- 1556 AASHTO T-191
Proyecto: | #REF!
Solicitante: | UNIVO
Procedencia del Material: |  | COMPACTACION DE RELLENO PARA SOLERA DE FUNDACION
Fecha de Ensayo: |  | 2018-12-28 |  |  | Laboratorista: |  |  | JONATHAN ZAMORA |  |  | Revisó: |  | ENRIQUE MOREJON
ENSAYO No. | [5 empty] | 1
EJE |  |  |  | mt. |  | 0
ESTACIÓN
NORMAL
ELEVACIÓN SUPERFICIE |  |  |  | mt. |  | 0.00 mts
CLASIFICACIÓN VISUAL | [5 empty] | #REF!
PESO ARENA + APARATO (inicial) |  |  |  | gr. |  | 1700
PESO ARENA + APARATO (final) |  |  |  | gr. |  | 601.2 | [9 empty] | 1098.8
PESO DE ARENA |  |  |  | gr. |  | 1098.8 | [10 empty] | 0.7619972 |  |  | VOL. ARENA
VOLUMEN DE LA ARENA |  |  |  | cm3 |  | 761.9972
VOLUMEN DEL CONO Y PLATO |  |  |  | cm3 |  | 286 | [11 empty] | 0
VOLUMEN DEL AGUJERO |  |  |  | cm3 |  | 475.9972 | [12 empty] | 0
PESO DE SUELO HÚMEDO |  |  |  | gr. |  | 836
PESO UNITARIO HÚMEDO |  |  |  | gr. |  | 1756.313 | [14 empty] | 0
PESO UNITARIO SECO |  |  |  | gr. |  | 1456.941 | [15 empty] | 0
% COMPACTACIÓN | [5 empty] | #REF!
DETERMINACIÓN DEL CONTENIDO DE HUMEDAD.
RECIPIENTE No. | [5 empty] | 31
PESO SUELO HÚMEDO + TARA |  |  |  | gr. |  | 19.9
PESO SUELO SECO + TARA |  |  |  | gr. |  | 18.4
PESO DE AGUA |  |  |  | gr. |  | 1.5
TARA |  |  |  | gr. |  | 11.1 | [16 empty] | 11.6
PESO DE SUELO SECO |  |  |  | gr. |  | 7.3 | [16 empty] | 9.2
CONTENIDO DE HUMEDAD % | [5 empty] | 20.55% | [16 empty] | 2.4
PESO VOLUMÉTRICO ARENA = | [6 empty] | 1442 |  | Kg/m3
PESO VOLUMÉTRICO SECO MAX. DE COMPARACIÓN = | [9 empty] | #REF! |  | Kg/m3 |  | % W OPTIMA: | #REF!
Observaciones: 19
Enrique Morejon | [8 empty] | Ing.Sadrac Diaz
Coor. Laboratorio de suelos y Materiales. "UNIVO". | [8 empty] | Jefe Laboratorio de suelos y Materiales.

## densidad cono y arena (20)
LABORATORIO DE SUELOS Y MATERIALES "UNIVO"
DETERMINACIÓN DE LA DENSIDAD DEL SUELO EN EL SITIO POR EL MÉTODO DEL CONO DE ARENA ASTM D- 1556 AASHTO T-191
Proyecto: | #REF!
Solicitante: | UNIVO
Procedencia del Material: |  | COMPACTACION DE RELLENO PARA SOLERA DE FUNDACION
Fecha de Ensayo: |  | 2018-12-28 |  |  | Laboratorista: |  |  | JONATHAN ZAMORA |  |  | Revisó: |  | ENRIQUE MOREJON
ENSAYO No. | [5 empty] | 1
EJE |  |  |  | mt. |  | 0
ESTACIÓN
NORMAL
ELEVACIÓN SUPERFICIE |  |  |  | mt. |  | 0.00 mts
CLASIFICACIÓN VISUAL | [5 empty] | #REF!
PESO ARENA + APARATO (inicial) |  |  |  | gr. |  | 1700
PESO ARENA + APARATO (final) |  |  |  | gr. |  | 621.3 | [9 empty] | 1078.7
PESO DE ARENA |  |  |  | gr. |  | 1078.7 | [10 empty] | 0.7480583 |  |  | VOL. ARENA
VOLUMEN DE LA ARENA |  |  |  | cm3 |  | 748.0583
VOLUMEN DEL CONO Y PLATO |  |  |  | cm3 |  | 286 | [11 empty] | 0
VOLUMEN DEL AGUJERO |  |  |  | cm3 |  | 462.0583 | [12 empty] | 0
PESO DE SUELO HÚMEDO |  |  |  | gr. |  | 888.9
PESO UNITARIO HÚMEDO |  |  |  | gr. |  | 1923.783 | [14 empty] | 0
PESO UNITARIO SECO |  |  |  | gr. |  | 1544.089 | [15 empty] | 0
% COMPACTACIÓN | [5 empty] | #REF!
DETERMINACIÓN DEL CONTENIDO DE HUMEDAD.
RECIPIENTE No. | [5 empty] | 13
PESO SUELO HÚMEDO + TARA |  |  |  | gr. |  | 18.7
PESO SUELO SECO + TARA |  |  |  | gr. |  | 17.2
PESO DE AGUA |  |  |  | gr. |  | 1.5
TARA |  |  |  | gr. |  | 11.1 | [16 empty] | 11.6
PESO DE SUELO SECO |  |  |  | gr. |  | 6.1 | [16 empty] | 9.2
CONTENIDO DE HUMEDAD % | [5 empty] | 24.59% | [16 empty] | 2.4
PESO VOLUMÉTRICO ARENA = | [6 empty] | 1442 |  | Kg/m3
PESO VOLUMÉTRICO SECO MAX. DE COMPARACIÓN = | [9 empty] | #REF! |  | Kg/m3 |  | % W OPTIMA: | #REF!
Observaciones: 20
Enrique Morejon | [8 empty] | Ing.Sadrac Diaz
Coor. Laboratorio de suelos y Materiales. "UNIVO". | [8 empty] | Jefe Laboratorio de suelos y Materiales.

## densidad cono y arena (21)
LABORATORIO DE SUELOS Y MATERIALES "UNIVO"
DETERMINACIÓN DE LA DENSIDAD DEL SUELO EN EL SITIO POR EL MÉTODO DEL CONO DE ARENA ASTM D- 1556 AASHTO T-191
Proyecto: | #REF!
Solicitante: | UNIVO
Procedencia del Material: |  | COMPACTACION DE RELLENO PARA SOLERA DE FUNDACION
Fecha de Ensayo: |  | 2018-12-28 |  |  | Laboratorista: |  |  | JONATHAN ZAMORA |  |  | Revisó: |  | ENRIQUE MOREJON
ENSAYO No. | [5 empty] | 1
EJE |  |  |  | mt. |  | 0
ESTACIÓN
NORMAL
ELEVACIÓN SUPERFICIE |  |  |  | mt. |  | 0.00 mts
CLASIFICACIÓN VISUAL | [5 empty] | #REF!
PESO ARENA + APARATO (inicial) |  |  |  | gr. |  | 1700
PESO ARENA + APARATO (final) |  |  |  | gr. |  | 699.9 | [9 empty] | 1000.1
PESO DE ARENA |  |  |  | gr. |  | 1000.1 | [10 empty] | 0.6935506 |  |  | VOL. ARENA
VOLUMEN DE LA ARENA |  |  |  | cm3 |  | 693.5506
VOLUMEN DEL CONO Y PLATO |  |  |  | cm3 |  | 286 | [11 empty] | 0
VOLUMEN DEL AGUJERO |  |  |  | cm3 |  | 407.5506 | [12 empty] | 0
PESO DE SUELO HÚMEDO |  |  |  | gr. |  | 712.1
PESO UNITARIO HÚMEDO |  |  |  | gr. |  | 1747.268 | [14 empty] | 0
PESO UNITARIO SECO |  |  |  | gr. |  | 1528.859 | [15 empty] | 0
% COMPACTACIÓN | [5 empty] | #REF!
DETERMINACIÓN DEL CONTENIDO DE HUMEDAD.
RECIPIENTE No. | [5 empty] | 3
PESO SUELO HÚMEDO + TARA |  |  |  | gr. |  | 22.4
PESO SUELO SECO + TARA |  |  |  | gr. |  | 21
PESO DE AGUA |  |  |  | gr. |  | 1.4
TARA |  |  |  | gr. |  | 11.2 | [16 empty] | 11.6
PESO DE SUELO SECO |  |  |  | gr. |  | 9.8 | [16 empty] | 9.2
CONTENIDO DE HUMEDAD % | [5 empty] | 14.29% | [16 empty] | 2.4
PESO VOLUMÉTRICO ARENA = | [6 empty] | 1442 |  | Kg/m3
PESO VOLUMÉTRICO SECO MAX. DE COMPARACIÓN = | [9 empty] | #REF! |  | Kg/m3 |  | % W OPTIMA: | #REF!
Observaciones: 21
Enrique Morejon | [8 empty] | Ing.Sadrac Diaz
Coor. Laboratorio de suelos y Materiales. "UNIVO". | [8 empty] | Jefe Laboratorio de suelos y Materiales.

## densidad cono y arena (22)
LABORATORIO DE SUELOS Y MATERIALES "UNIVO"
DETERMINACIÓN DE LA DENSIDAD DEL SUELO EN EL SITIO POR EL MÉTODO DEL CONO DE ARENA ASTM D- 1556 AASHTO T-191
Proyecto: | #REF!
Solicitante: | UNIVO
Procedencia del Material: |  | COMPACTACION DE RELLENO PARA SOLERA DE FUNDACION
Fecha de Ensayo: |  | 2018-12-29 |  |  | Laboratorista: |  |  | JONATHAN ZAMORA |  |  | Revisó: |  | ENRIQUE MOREJON
ENSAYO No. | [5 empty] | 1
EJE |  |  |  | mt. |  | 0
ESTACIÓN
NORMAL
ELEVACIÓN SUPERFICIE |  |  |  | mt. |  | 0.00 mts
CLASIFICACIÓN VISUAL | [5 empty] | #REF!
PESO ARENA + APARATO (inicial) |  |  |  | gr. |  | 1700
PESO ARENA + APARATO (final) |  |  |  | gr. |  | 651.1 | [9 empty] | 1048.9
PESO DE ARENA |  |  |  | gr. |  | 1048.9 | [10 empty] | 0.7273925 |  |  | VOL. ARENA
VOLUMEN DE LA ARENA |  |  |  | cm3 |  | 727.3925
VOLUMEN DEL CONO Y PLATO |  |  |  | cm3 |  | 286 | [11 empty] | 0
VOLUMEN DEL AGUJERO |  |  |  | cm3 |  | 441.3925 | [12 empty] | 0
PESO DE SUELO HÚMEDO |  |  |  | gr. |  | 729.9
PESO UNITARIO HÚMEDO |  |  |  | gr. |  | 1653.63 | [14 empty] | 0
PESO UNITARIO SECO |  |  |  | gr. |  | 1408.648 | [15 empty] | 0
% COMPACTACIÓN | [5 empty] | #REF!
DETERMINACIÓN DEL CONTENIDO DE HUMEDAD.
RECIPIENTE No. | [5 empty] | 131
PESO SUELO HÚMEDO + TARA |  |  |  | gr. |  | 19.2
PESO SUELO SECO + TARA |  |  |  | gr. |  | 18
PESO DE AGUA |  |  |  | gr. |  | 1.2
TARA |  |  |  | gr. |  | 11.1 | [16 empty] | 11.6
PESO DE SUELO SECO |  |  |  | gr. |  | 6.9 | [16 empty] | 9.2
CONTENIDO DE HUMEDAD % | [5 empty] | 17.39% | [16 empty] | 2.4
PESO VOLUMÉTRICO ARENA = | [6 empty] | 1442 |  | Kg/m3
PESO VOLUMÉTRICO SECO MAX. DE COMPARACIÓN = | [9 empty] | #REF! |  | Kg/m3 |  | % W OPTIMA: | #REF!
Observaciones: 22
Enrique Morejon | [8 empty] | Ing.Sadrac Diaz
Coor. Laboratorio de suelos y Materiales. "UNIVO". | [8 empty] | Jefe Laboratorio de suelos y Materiales.

## densidad cono y arena (23)
LABORATORIO DE SUELOS Y MATERIALES "UNIVO"
DETERMINACIÓN DE LA DENSIDAD DEL SUELO EN EL SITIO POR EL MÉTODO DEL CONO DE ARENA ASTM D- 1556 AASHTO T-191
Proyecto: | #REF!
Solicitante: | UNIVO
Procedencia del Material: |  | COMPACTACION DE RELLENO PARA SOLERA DE FUNDACION
Fecha de Ensayo: |  | 2018-12-29 |  |  | Laboratorista: |  |  | JONATHAN ZAMORA |  |  | Revisó: |  | ENRIQUE MOREJON
ENSAYO No. | [5 empty] | 1
EJE |  |  |  | mt. |  | 0
ESTACIÓN
NORMAL
ELEVACIÓN SUPERFICIE |  |  |  | mt. |  | 0.00 mts
CLASIFICACIÓN VISUAL | [5 empty] | #REF!
PESO ARENA + APARATO (inicial) |  |  |  | gr. |  | 1700
PESO ARENA + APARATO (final) |  |  |  | gr. |  | 675.5 | [9 empty] | 1024.5
PESO DE ARENA |  |  |  | gr. |  | 1024.5 | [10 empty] | 0.7104716 |  |  | VOL. ARENA
VOLUMEN DE LA ARENA |  |  |  | cm3 |  | 710.4716
VOLUMEN DEL CONO Y PLATO |  |  |  | cm3 |  | 286 | [11 empty] | 0
VOLUMEN DEL AGUJERO |  |  |  | cm3 |  | 424.4716 | [12 empty] | 0
PESO DE SUELO HÚMEDO |  |  |  | gr. |  | 740
PESO UNITARIO HÚMEDO |  |  |  | gr. |  | 1743.344 | [14 empty] | 0
PESO UNITARIO SECO |  |  |  | gr. |  | 1504.781 | [15 empty] | 0
% COMPACTACIÓN | [5 empty] | #REF!
DETERMINACIÓN DEL CONTENIDO DE HUMEDAD.
RECIPIENTE No. | [5 empty] | 42
PESO SUELO HÚMEDO + TARA |  |  |  | gr. |  | 20.6
PESO SUELO SECO + TARA |  |  |  | gr. |  | 19.3
PESO DE AGUA |  |  |  | gr. |  | 1.3
TARA |  |  |  | gr. |  | 11.1 | [16 empty] | 11.6
PESO DE SUELO SECO |  |  |  | gr. |  | 8.2 | [16 empty] | 9.2
CONTENIDO DE HUMEDAD % | [5 empty] | 15.85% | [16 empty] | 2.4
PESO VOLUMÉTRICO ARENA = | [6 empty] | 1442 |  | Kg/m3
PESO VOLUMÉTRICO SECO MAX. DE COMPARACIÓN = | [9 empty] | #REF! |  | Kg/m3 |  | % W OPTIMA: | #REF!
Observaciones: 23
Enrique Morejon | [8 empty] | Ing.Sadrac Diaz
Coor. Laboratorio de suelos y Materiales. "UNIVO". | [8 empty] | Jefe Laboratorio de suelos y Materiales.

## densidad cono y arena (24)
LABORATORIO DE SUELOS Y MATERIALES "UNIVO"
DETERMINACIÓN DE LA DENSIDAD DEL SUELO EN EL SITIO POR EL MÉTODO DEL CONO DE ARENA ASTM D- 1556 AASHTO T-191
Proyecto: | #REF!
Solicitante: | UNIVO
Procedencia del Material: |  | COMPACTACION DE RELLENO PARA SOLERA DE FUNDACION
Fecha de Ensayo: |  | 2018-12-29 |  |  | Laboratorista: |  |  | JONATHAN ZAMORA |  |  | Revisó: |  | ENRIQUE MOREJON
ENSAYO No. | [5 empty] | 1
EJE |  |  |  | mt. |  | 0
ESTACIÓN
NORMAL
ELEVACIÓN SUPERFICIE |  |  |  | mt. |  | 0.00 mts
CLASIFICACIÓN VISUAL | [5 empty] | #REF!
PESO ARENA + APARATO (inicial) |  |  |  | gr. |  | 1700
PESO ARENA + APARATO (final) |  |  |  | gr. |  | 748.3 | [9 empty] | 951.7
PESO DE ARENA |  |  |  | gr. |  | 951.7 | [10 empty] | 0.6599861 |  |  | VOL. ARENA
VOLUMEN DE LA ARENA |  |  |  | cm3 |  | 659.9861
VOLUMEN DEL CONO Y PLATO |  |  |  | cm3 |  | 286 | [11 empty] | 0
VOLUMEN DEL AGUJERO |  |  |  | cm3 |  | 373.9861 | [12 empty] | 0
PESO DE SUELO HÚMEDO |  |  |  | gr. |  | 637.5
PESO UNITARIO HÚMEDO |  |  |  | gr. |  | 1704.609 | [14 empty] | 0
PESO UNITARIO SECO |  |  |  | gr. |  | 1511.634 | [15 empty] | 0
% COMPACTACIÓN | [5 empty] | #REF!
DETERMINACIÓN DEL CONTENIDO DE HUMEDAD.
RECIPIENTE No. | [5 empty] | 12
PESO SUELO HÚMEDO + TARA |  |  |  | gr. |  | 21.8
PESO SUELO SECO + TARA |  |  |  | gr. |  | 20.6
PESO DE AGUA |  |  |  | gr. |  | 1.2
TARA |  |  |  | gr. |  | 11.2 | [16 empty] | 11.6
PESO DE SUELO SECO |  |  |  | gr. |  | 9.4 | [16 empty] | 9.2
CONTENIDO DE HUMEDAD % | [5 empty] | 12.77% | [16 empty] | 2.4
PESO VOLUMÉTRICO ARENA = | [6 empty] | 1442 |  | Kg/m3
PESO VOLUMÉTRICO SECO MAX. DE COMPARACIÓN = | [9 empty] | #REF! |  | Kg/m3 |  | % W OPTIMA: | #REF!
Observaciones: 24
Enrique Morejon | [8 empty] | Ing.Sadrac Diaz
Coor. Laboratorio de suelos y Materiales. "UNIVO". | [8 empty] | Jefe Laboratorio de suelos y Materiales.

## densidad cono y arena (25)
LABORATORIO DE SUELOS Y MATERIALES "UNIVO"
DETERMINACIÓN DE LA DENSIDAD DEL SUELO EN EL SITIO POR EL MÉTODO DEL CONO DE ARENA ASTM D- 1556 AASHTO T-191
Proyecto: | #REF!
Solicitante: | UNIVO
Procedencia del Material: |  | COMPACTACION DE RELLENO PARA SOLERA DE FUNDACION
Fecha de Ensayo: |  | 2018-12-29 |  |  | Laboratorista: |  |  | JONATHAN ZAMORA |  |  | Revisó: |  | ENRIQUE MOREJON
ENSAYO No. | [5 empty] | 1
EJE |  |  |  | mt. |  | 0
ESTACIÓN
NORMAL
ELEVACIÓN SUPERFICIE |  |  |  | mt. |  | 0.00 mts
CLASIFICACIÓN VISUAL | [5 empty] | #REF!
PESO ARENA + APARATO (inicial) |  |  |  | gr. |  | 1700
PESO ARENA + APARATO (final) |  |  |  | gr. |  | 796.2 | [9 empty] | 903.8
PESO DE ARENA |  |  |  | gr. |  | 903.8 | [10 empty] | 0.6267684 |  |  | VOL. ARENA
VOLUMEN DE LA ARENA |  |  |  | cm3 |  | 626.7684
VOLUMEN DEL CONO Y PLATO |  |  |  | cm3 |  | 286 | [11 empty] | 0
VOLUMEN DEL AGUJERO |  |  |  | cm3 |  | 340.7684 | [12 empty] | 0
PESO DE SUELO HÚMEDO |  |  |  | gr. |  | 555.7
PESO UNITARIO HÚMEDO |  |  |  | gr. |  | 1630.726 | [14 empty] | 0
PESO UNITARIO SECO |  |  |  | gr. |  | 1469.667 | [15 empty] | 0
% COMPACTACIÓN | [5 empty] | #REF!
DETERMINACIÓN DEL CONTENIDO DE HUMEDAD.
RECIPIENTE No. | [5 empty] | 37
PESO SUELO HÚMEDO + TARA |  |  |  | gr. |  | 19.2
PESO SUELO SECO + TARA |  |  |  | gr. |  | 18.4
PESO DE AGUA |  |  |  | gr. |  | 0.8
TARA |  |  |  | gr. |  | 11.1 | [16 empty] | 11.6
PESO DE SUELO SECO |  |  |  | gr. |  | 7.3 | [16 empty] | 9.2
CONTENIDO DE HUMEDAD % | [5 empty] | 10.96% | [16 empty] | 2.4
PESO VOLUMÉTRICO ARENA = | [6 empty] | 1442 |  | Kg/m3
PESO VOLUMÉTRICO SECO MAX. DE COMPARACIÓN = | [9 empty] | #REF! |  | Kg/m3 |  | % W OPTIMA: | #REF!
Observaciones: 25
Enrique Morejon | [8 empty] | Ing.Sadrac Diaz
Coor. Laboratorio de suelos y Materiales. "UNIVO". | [8 empty] | Jefe Laboratorio de suelos y Materiales.

## densidad cono y arena (26)
LABORATORIO DE SUELOS Y MATERIALES "UNIVO"
DETERMINACIÓN DE LA DENSIDAD DEL SUELO EN EL SITIO POR EL MÉTODO DEL CONO DE ARENA ASTM D- 1556 AASHTO T-191
Proyecto: | #REF!
Solicitante: | UNIVO
Procedencia del Material: |  | COMPACTACION DE RELLENO PARA SOLERA DE FUNDACION
Fecha de Ensayo: |  | 2018-12-29 |  |  | Laboratorista: |  |  | JONATHAN ZAMORA |  |  | Revisó: |  | ENRIQUE MOREJON
ENSAYO No. | [5 empty] | 1
EJE |  |  |  | mt. |  | 0
ESTACIÓN
NORMAL
ELEVACIÓN SUPERFICIE |  |  |  | mt. |  | 0.00 mts
CLASIFICACIÓN VISUAL | [5 empty] | #REF!
PESO ARENA + APARATO (inicial) |  |  |  | gr. |  | 1700
PESO ARENA + APARATO (final) |  |  |  | gr. |  | 811.2 | [9 empty] | 888.8
PESO DE ARENA |  |  |  | gr. |  | 888.8 | [10 empty] | 0.6163662 |  |  | VOL. ARENA
VOLUMEN DE LA ARENA |  |  |  | cm3 |  | 616.3662
VOLUMEN DEL CONO Y PLATO |  |  |  | cm3 |  | 286 | [11 empty] | 0
VOLUMEN DEL AGUJERO |  |  |  | cm3 |  | 330.3662 | [12 empty] | 0
PESO DE SUELO HÚMEDO |  |  |  | gr. |  | 586.3
PESO UNITARIO HÚMEDO |  |  |  | gr. |  | 1774.698 | [14 empty] | 0
PESO UNITARIO SECO |  |  |  | gr. |  | 1539.278 | [15 empty] | 0
% COMPACTACIÓN | [5 empty] | #REF!
DETERMINACIÓN DEL CONTENIDO DE HUMEDAD.
RECIPIENTE No. | [5 empty] | 13
PESO SUELO HÚMEDO + TARA |  |  |  | gr. |  | 20.9
PESO SUELO SECO + TARA |  |  |  | gr. |  | 19.6
PESO DE AGUA |  |  |  | gr. |  | 1.3
TARA |  |  |  | gr. |  | 11.1 | [16 empty] | 11.6
PESO DE SUELO SECO |  |  |  | gr. |  | 8.5 | [16 empty] | 9.2
CONTENIDO DE HUMEDAD % | [5 empty] | 15.29% | [16 empty] | 2.4
PESO VOLUMÉTRICO ARENA = | [6 empty] | 1442 |  | Kg/m3
PESO VOLUMÉTRICO SECO MAX. DE COMPARACIÓN = | [9 empty] | #REF! |  | Kg/m3 |  | % W OPTIMA: | #REF!
Observaciones: 26
Enrique Morejon | [8 empty] | Ing.Sadrac Diaz
Coor. Laboratorio de suelos y Materiales. "UNIVO". | [8 empty] | Jefe Laboratorio de suelos y Materiales.

## densidad cono y arena (27)
LABORATORIO DE SUELOS Y MATERIALES "UNIVO"
DETERMINACIÓN DE LA DENSIDAD DEL SUELO EN EL SITIO POR EL MÉTODO DEL CONO DE ARENA ASTM D- 1556 AASHTO T-191
Proyecto: | #REF!
Solicitante: | UNIVO
Procedencia del Material: |  | COMPACTACION DE RELLENO PARA SOLERA DE FUNDACION
Fecha de Ensayo: |  | 2018-12-29 |  |  | Laboratorista: |  |  | JONATHAN ZAMORA |  |  | Revisó: |  | ENRIQUE MOREJON
ENSAYO No. | [5 empty] | 1
EJE |  |  |  | mt. |  | 0
ESTACIÓN
NORMAL
ELEVACIÓN SUPERFICIE |  |  |  | mt. |  | 0.00 mts
CLASIFICACIÓN VISUAL | [5 empty] | #REF!
PESO ARENA + APARATO (inicial) |  |  |  | gr. |  | 1700
PESO ARENA + APARATO (final) |  |  |  | gr. |  | 634.8 | [9 empty] | 1065.2
PESO DE ARENA |  |  |  | gr. |  | 1065.2 | [10 empty] | 0.7386963 |  |  | VOL. ARENA
VOLUMEN DE LA ARENA |  |  |  | cm3 |  | 738.6963
VOLUMEN DEL CONO Y PLATO |  |  |  | cm3 |  | 286 | [11 empty] | 0
VOLUMEN DEL AGUJERO |  |  |  | cm3 |  | 452.6963 | [12 empty] | 0
PESO DE SUELO HÚMEDO |  |  |  | gr. |  | 790.3
PESO UNITARIO HÚMEDO |  |  |  | gr. |  | 1745.762 | [14 empty] | 0
PESO UNITARIO SECO |  |  |  | gr. |  | 1451.533 | [15 empty] | 0
% COMPACTACIÓN | [5 empty] | #REF!
DETERMINACIÓN DEL CONTENIDO DE HUMEDAD.
RECIPIENTE No. | [5 empty] | 10
PESO SUELO HÚMEDO + TARA |  |  |  | gr. |  | 20.1
PESO SUELO SECO + TARA |  |  |  | gr. |  | 18.6
PESO DE AGUA |  |  |  | gr. |  | 1.5
TARA |  |  |  | gr. |  | 11.2 | [16 empty] | 11.6
PESO DE SUELO SECO |  |  |  | gr. |  | 7.4 | [16 empty] | 9.2
CONTENIDO DE HUMEDAD % | [5 empty] | 20.27% | [16 empty] | 2.4
PESO VOLUMÉTRICO ARENA = | [6 empty] | 1442 |  | Kg/m3
PESO VOLUMÉTRICO SECO MAX. DE COMPARACIÓN = | [9 empty] | #REF! |  | Kg/m3 |  | % W OPTIMA: | #REF!
Observaciones: 27
Enrique Morejon | [8 empty] | Ing.Sadrac Diaz
Coor. Laboratorio de suelos y Materiales. "UNIVO". | [8 empty] | Jefe Laboratorio de suelos y Materiales.

## densidad cono y arena (28)
LABORATORIO DE SUELOS Y MATERIALES "UNIVO"
DETERMINACIÓN DE LA DENSIDAD DEL SUELO EN EL SITIO POR EL MÉTODO DEL CONO DE ARENA ASTM D- 1556 AASHTO T-191
Proyecto: | #REF!
Solicitante: | UNIVO
Procedencia del Material: |  | COMPACTACION DE RELLENO PARA PISO
Fecha de Ensayo: |  | 2018-12-29 |  |  | Laboratorista: |  |  | JONATHAN ZAMORA |  |  | Revisó: |  | ENRIQUE MOREJON
ENSAYO No. | [5 empty] | 1
EJE |  |  |  | mt. |  | 0
ESTACIÓN
NORMAL
ELEVACIÓN SUPERFICIE |  |  |  | mt. |  | 0.00 mts
CLASIFICACIÓN VISUAL | [5 empty] | #REF!
PESO ARENA + APARATO (inicial) |  |  |  | gr. |  | 1700
PESO ARENA + APARATO (final) |  |  |  | gr. |  | 534.5 | [9 empty] | 1165.5
PESO DE ARENA |  |  |  | gr. |  | 1165.5 | [10 empty] | 0.8082524 |  |  | VOL. ARENA
VOLUMEN DE LA ARENA |  |  |  | cm3 |  | 808.2524
VOLUMEN DEL CONO Y PLATO |  |  |  | cm3 |  | 286 | [11 empty] | 0
VOLUMEN DEL AGUJERO |  |  |  | cm3 |  | 522.2524 | [12 empty] | 0
PESO DE SUELO HÚMEDO |  |  |  | gr. |  | 950.7
PESO UNITARIO HÚMEDO |  |  |  | gr. |  | 1820.384 | [14 empty] | 0
PESO UNITARIO SECO |  |  |  | gr. |  | 1563.389 | [15 empty] | 0
% COMPACTACIÓN | [5 empty] | #REF!
DETERMINACIÓN DEL CONTENIDO DE HUMEDAD.
RECIPIENTE No. | [5 empty] | T2
PESO SUELO HÚMEDO + TARA |  |  |  | gr. |  | 19.6
PESO SUELO SECO + TARA |  |  |  | gr. |  | 18.4
PESO DE AGUA |  |  |  | gr. |  | 1.2
TARA |  |  |  | gr. |  | 11.1 | [16 empty] | 11.6
PESO DE SUELO SECO |  |  |  | gr. |  | 7.3 | [16 empty] | 9.2
CONTENIDO DE HUMEDAD % | [5 empty] | 16.44% | [16 empty] | 2.4
PESO VOLUMÉTRICO ARENA = | [6 empty] | 1442 |  | Kg/m3
PESO VOLUMÉTRICO SECO MAX. DE COMPARACIÓN = | [9 empty] | #REF! |  | Kg/m3 |  | % W OPTIMA: | #REF!
Observaciones: 28
Enrique Morejon | [8 empty] | Ing.Sadrac Diaz
Coor. Laboratorio de suelos y Materiales. "UNIVO". | [8 empty] | Jefe Laboratorio de suelos y Materiales.

## densidad cono y arena (29)
LABORATORIO DE SUELOS Y MATERIALES "UNIVO"
DETERMINACIÓN DE LA DENSIDAD DEL SUELO EN EL SITIO POR EL MÉTODO DEL CONO DE ARENA ASTM D- 1556 AASHTO T-191
Proyecto: | #REF!
Solicitante: | UNIVO
Procedencia del Material: |  | COMPACTACION DE RELLENO PARA PISO
Fecha de Ensayo: |  | 2018-12-29 |  |  | Laboratorista: |  |  | JONATHAN ZAMORA |  |  | Revisó: |  | ENRIQUE MOREJON
ENSAYO No. | [5 empty] | 1
EJE |  |  |  | mt. |  | 0
ESTACIÓN
NORMAL
ELEVACIÓN SUPERFICIE |  |  |  | mt. |  | 0.00 mts
CLASIFICACIÓN VISUAL | [5 empty] | #REF!
PESO ARENA + APARATO (inicial) |  |  |  | gr. |  | 1700
PESO ARENA + APARATO (final) |  |  |  | gr. |  | 667.5 | [9 empty] | 1032.5
PESO DE ARENA |  |  |  | gr. |  | 1032.5 | [10 empty] | 0.7160194 |  |  | VOL. ARENA
VOLUMEN DE LA ARENA |  |  |  | cm3 |  | 716.0194
VOLUMEN DEL CONO Y PLATO |  |  |  | cm3 |  | 286 | [11 empty] | 0
VOLUMEN DEL AGUJERO |  |  |  | cm3 |  | 430.0194 | [12 empty] | 0
PESO DE SUELO HÚMEDO |  |  |  | gr. |  | 753.5
PESO UNITARIO HÚMEDO |  |  |  | gr. |  | 1752.246 | [14 empty] | 0
PESO UNITARIO SECO |  |  |  | gr. |  | 1489.409 | [15 empty] | 0
% COMPACTACIÓN | [5 empty] | #REF!
DETERMINACIÓN DEL CONTENIDO DE HUMEDAD.
RECIPIENTE No. | [5 empty] | 70
PESO SUELO HÚMEDO + TARA |  |  |  | gr. |  | 19
PESO SUELO SECO + TARA |  |  |  | gr. |  | 17.8
PESO DE AGUA |  |  |  | gr. |  | 1.2
TARA |  |  |  | gr. |  | 11 | [16 empty] | 11.6
PESO DE SUELO SECO |  |  |  | gr. |  | 6.8 | [16 empty] | 9.2
CONTENIDO DE HUMEDAD % | [5 empty] | 17.65% | [16 empty] | 2.4
PESO VOLUMÉTRICO ARENA = | [6 empty] | 1442 |  | Kg/m3
PESO VOLUMÉTRICO SECO MAX. DE COMPARACIÓN = | [9 empty] | #REF! |  | Kg/m3 |  | % W OPTIMA: | #REF!
Observaciones: 29
Enrique Morejon | [8 empty] | Ing.Sadrac Diaz
Coor. Laboratorio de suelos y Materiales. "UNIVO". | [8 empty] | Jefe Laboratorio de suelos y Materiales.