## SPT 001
ENSAYO DE PENETRACION ESTANDAR (Standard Penetration Test, S.P.T.) NORMATIVA ASTM D-1586.
Proyecto:
Solicitante:
SONDEO No.: |  | Ubicación |  | Sondeo N°
Fecha de Ensayo: |  |  |  | Laboratorista: |  |  |  |  | Revisó: |  | ING. FRANCISCO GRANADOS
CLASIFICACIÓN SUCS Y AASHTO DE LA MUESTRA
Porcentajes de Material | Grava: | 39.2% | Límites de Atterberg | LL: | 40.6% |  | SUCS | SM |  |  | AASHTO | A-2-7 (0)
| Arena: | 19.6% |  | LP: | 29.83% |  |  | Arena limosa con grava, color café y finos plásticos.
| Finos: | 20.6% |  | IP: | 10.77%
COMPACTACIÓN
Masa Espécimen (g): |  |  | 6000 |  |  | Agua Agregada (ml): |  |  |  | 121
Molde No. | [5 empty] | 6 |  |  | 28 |  |  | 29
Número de Golpes por Capa | [5 empty] | 65 |  |  | 30 |  |  | 10
Masa del Suelo Húmedo + Molde (g) | [5 empty] | 12720 |  |  | 11321 |  |  | 11082
Masa del Molde (g) | [5 empty] | 8237 |  |  | 7186 |  |  | 7217
Volumen Molde (cm3): | [5 empty] | 2138 |  |  | 2122 |  |  | 2139
Masa del Suelo Húmedo (g) | [5 empty] | 4483 |  |  | 4135 |  |  | 3865
Contenido de Agua (%) | [5 empty] | 0% |  |  | 0% |  |  | 350%
Peso Volumétrico Húmedo (kg/m3) | [5 empty] | 2096.819 |  |  | 1948.633 |  |  | 1806.919
Peso Volumétrico Seco (kg/m3) | [5 empty] | 2096.819 |  |  | 1948.633 |  |  | 401.5376
CONTENIDO DE HUMEDAD | [9 empty] | ESTRATIGRAFÍA
[11 empty] | N.N.T | 0 | Mts
[12 empty] | 0.5 | Mts |  | PROF | % HUM
[12 empty] | 1 | Mts |  | 0.00 0.50 | #DIV/0! |  | 2.00 2.50
[12 empty] | 1.5 | Mts |  | 0.50 1.00 | #DIV/0! |  | 2.50 3.00
[12 empty] | 2 | Mts |  | 1.00 1.50 | #DIV/0! |  | 3.00 3.50
[12 empty] | 2.5 | Mts |  | 1.50 2.00 | #DIV/0! |  | 3.50 4.00
[12 empty] | 3 | Mts |  | 2.00 2.50 | #DIV/0!
% MAXIMO |  | #DIV/0! | [9 empty] | 3.5 | Mts |  | 2.50 3.00 | #DIV/0! | PROMEDIO | #DIV/0! | 0.2486486
% MINIMO |  | #DIV/0! | [9 empty] | 4 | Mts |  | 3.00 3.50 | #DIV/0! | MIN | #DIV/0! | 0.1784232
% PROMEDIO |  | #DIV/0! | [9 empty] | 4.5 | Mts |  | 3.50 4.00 | #DIV/0! | MAX | #DIV/0! | 0.1639344
[12 empty] | 5 | Mts |  | 4.00 4.50 | #DIV/0!
[12 empty] | 5.5 | Mts |  | 4.50 5.00 | #DIV/0!
[12 empty] | 6 | Mts |  | 5.00-5.50 | #DIV/0!
[15 empty] | 5.50-6.00 | #DIV/0!
N° DE GOLPES "N"
M | 20 | 15 | 15 | N
0.00 0.50 |  |  |  | 0 | [10 empty] | N° DE GOLPES |  | PROFUNDIDAD
0.50 1.00 |  |  |  | 0 | [10 empty] | 0 |  | 0.00 0.50
1.00 1.50 |  |  |  | 0 | [10 empty] | 0 |  | 0.50 1.00
1.50 2.00 |  |  |  | 0 | [10 empty] | 0 |  | 1.00 1.50
2.00 2.50 |  |  |  | 0 | [10 empty] | 0 |  | 1.50 2.00
2.50 3.00 |  |  |  | 0 | [10 empty] | 0 |  | 2.00 2.50
3.00 3.50 |  |  |  | 0 | [10 empty] | 0 |  | 2.50 3.00
3.50 4.00 |  |  |  | 0 | [10 empty] | 0 |  | 3.00 3.50
4.00 4.50 |  |  |  | 0 | [10 empty] | 0 |  | 3.50 4.00
4.50 5.00 |  |  |  | 0 | [10 empty] | 0 |  | 4.00 4.50
5.00 5.50 |  |  |  | 0 | [10 empty] | 0 |  | 4.50 5.00
5.50 6.00 |  |  |  | 0 | [10 empty] | 0 |  | 5.00 5.50
[15 empty] | 0 |  | 5.50 6.00
% MAXIMO |  | 0 | GOLPES
% MINIMO |  | 0 | GOLPES | [14 empty] | 5
% PROMEDIO |  | 0 | GOLPES
PESO ESPECÍFICO |  |  | CAPACIDAD ADMISIBLE |  | CLASIFICACIÓN VISUAL DEL MATERIAL
M | PESO ESPECÍFICO (KG/M³) |  | CAPACIDAD DE CARGA ADMISIBLE (Kp/CM²) |  | CLASIFICACIÓN VISUAL-MANUAL
0.00 0.50 | 0 |  | 0 |  | 0 | [10 empty] | 2.463636
0.50 1.00 | 0 |  | 0 |  | 0 | [10 empty] | 2.34
1.00 1.50 | 0 |  | 0 |  | 0
1.50 2.00 | 0 |  | 0 |  | 0
2.00 2.50 | 0 |  | 0 |  | 0
2.50 3.00 | 0 |  | 0 |  | 0
3.00 3.50 | 0 |  | 0 |  | 0
3.50 4.00 | 0 |  | 0 |  | 0
4.00 4.50 | 0 |  | 0 |  | 0
4.50 5.00 | 0 |  | 0 |  | 0
5.00 5.50 | 0 |  | 0 |  | 0
5.50 6.00 | 0 |  | 0 |  | 0
.
Nota: Las capacidad de carga admisible es calculada con una carga por metrado de; 10,000 (kgF), Los diseños de capas de restitucion de suelo u suelo cemento, dimenciones de Zapatas, y Soleras de Fundacion, seran diseñados por el disñador encargado del proyecto ya que la normativa del Ensayo S.P.T,(Standard Penetration Test), ASTM D-1586, no contempla area de diseño de ninguna estructura, proporcionando solo la informacion de las capas de sub-suelo ensayadas.
|  | 0.00 0.50 | 2.6125 | 2.35 |  |  | Clasificación Visual-Manual
|  | 0.50 1.00 | 2.214286 | 2.87
|  | 1.00 1.50 | 2.122222 | 3.57
|  | 1.50 2.00 | 2.011111 | 4.18 |  |  | N° de Sondeo |  | 1 | 1 | 1 | 1 | 1 | 1
|  | 2.00 2.50 | 2.025 | 5 |  |  | Profundidad del Sondeo (Mts) |  | 0.00-0.50 | 0.50-1.00 | 1.00-1.50 | 1.50-2.00 | 2.00-2.50 | 2.50-3.00
|  | 2.50 3.00 | 2.277778 | 6.44
|  | 3.00 3.50 |  |  |  |  | Clasificacion Visual / Manual |  | (SM-SC) Arena Limosa con pocas Gravas, plastica, Color Café, Presencia de Material Organica, de Compacidad Densa. | (SM-SC) Arena Limosa con pocas Gravas, plastica, Color Café, Presencia de Material Organica, de Compacidad Firme. | (SM-SC) Arena Limosa con pocas Gravas, plastica, Color Café, Presencia de Material Organica, de Compacidad Suelta. | (SM-SC) Arena Limosa con pocas Gravas, plastica, Color Café, Presencia de Material Organica, de Compacidad Firme. | (SM-SC) Arena Limosa con pocas Gravas, plastica, Color Café, Presencia de Material Organica, de Compacidad Firme. | (SM-SC) Arena Limosa con pocas Gravas, plastica, Color Café, Presencia de Material Organica, de Compacidad Firme.
3.50 4.00
4.00 4.50
4.50 5.00
ESTRATIGRAFIA DEL SUELO

## SPT 002
ENSAYO DE PENETRACION ESTANDAR (Standard Penetration Test, S.P.T.) NORMATIVA ASTM D-1586.
Proyecto: |  | 0
Solicitante: |  | 0
SONDEO No.: |  | Ubicación |  | Sondeo N°
Fecha de Ensayo: |  |  |  | Laboratorista: |  |  |  |  | Revisó: |  | ING. FRANCISCO GRANADOS
CLASIFICACIÓN SUCS Y AASHTO DE LA MUESTRA
Porcentajes de Material | Grava: | 39.2% | Límites de Atterberg | LL: | 40.6% |  | SUCS | SM |  |  | AASHTO | A-2-7 (0)
| Arena: | 19.6% |  | LP: | 29.83% |  |  | Arena limosa con grava, color café y finos plásticos.
| Finos: | 20.6% |  | IP: | 10.77%
COMPACTACIÓN
Masa Espécimen (g): |  |  | 6000 |  |  | Agua Agregada (ml): |  |  |  | 121
Molde No. | [5 empty] | 6 |  |  | 28 |  |  | 29
Número de Golpes por Capa | [5 empty] | 65 |  |  | 30 |  |  | 10
Masa del Suelo Húmedo + Molde (g) | [5 empty] | 12720 |  |  | 11321 |  |  | 11082
Masa del Molde (g) | [5 empty] | 8237 |  |  | 7186 |  |  | 7217
Volumen Molde (cm3): | [5 empty] | 2138 |  |  | 2122 |  |  | 2139
Masa del Suelo Húmedo (g) | [5 empty] | 4483 |  |  | 4135 |  |  | 3865
Contenido de Agua (%) | [5 empty] | 0% |  |  | 0% |  |  | 350%
Peso Volumétrico Húmedo (kg/m3) | [5 empty] | 2096.819 |  |  | 1948.633 |  |  | 1806.919
Peso Volumétrico Seco (kg/m3) | [5 empty] | 2096.819 |  |  | 1948.633 |  |  | 401.5376
CONTENIDO DE HUMEDAD | [9 empty] | ESTRATIGRAFÍA
[11 empty] | N.N.T | 0 | Mts
[12 empty] | 0.5 | Mts |  | PROF | % HUM
[12 empty] | 1 | Mts |  | 0.00 0.50 | #DIV/0! |  | 2.00 2.50
[12 empty] | 1.5 | Mts |  | 0.50 1.00 | #DIV/0! |  | 2.50 3.00
[12 empty] | 2 | Mts |  | 1.00 1.50 | #DIV/0! |  | 3.00 3.50
[12 empty] | 2.5 | Mts |  | 1.50 2.00 | #DIV/0! |  | 3.50 4.00
[12 empty] | 3 | Mts |  | 2.00 2.50 | #DIV/0!
% MAXIMO |  | #DIV/0! | [9 empty] | 3.5 | Mts |  | 2.50 3.00 | #DIV/0! | PROMEDIO | #DIV/0! | 0.2486486
% MINIMO |  | #DIV/0! | [9 empty] | 4 | Mts |  | 3.00 3.50 | #DIV/0! | MIN | #DIV/0! | 0.1784232
% PROMEDIO |  | #DIV/0! | [9 empty] | 4.5 | Mts |  | 3.50 4.00 | #DIV/0! | MAX | #DIV/0! | 0.1639344
[12 empty] | 5 | Mts |  | 4.00 4.50 | #DIV/0!
[12 empty] | 5.5 | Mts |  | 4.50 5.00 | #DIV/0!
[12 empty] | 6 | Mts |  | 5.00 5.50 | #DIV/0!
[15 empty] | 5.50 6.00 | #DIV/0!
N° DE GOLPES "N"
M | 20 | 15 | 15 | N
0.00 0.50 |  |  |  | 0 | [10 empty] | N° DE GOLPES |  | PROFUNDIDAD
0.50 1.00 |  |  |  | 0 | [10 empty] | 0 |  | 0.00 0.50
1.00 1.50 |  |  |  | 0 | [10 empty] | 0 |  | 0.50 1.00
1.50 2.00 |  |  |  | 0 | [10 empty] | 0 |  | 1.00 1.50
2.00 2.50 |  |  |  | 0 | [10 empty] | 0 |  | 1.50 2.00
2.50 3.00 |  |  |  | 0 | [10 empty] | 0 |  | 2.00 2.50
0.00 0.50 |  |  |  | 0 | [10 empty] | 0 |  | 2.50 3.00
0.50 1.00 |  |  |  | 0 | [10 empty] | 0 |  | 3.00 3.50
1.00 1.50 |  |  |  | 0 | [10 empty] | 0 |  | 3.50 4.00
1.50 2.00 |  |  |  | 0 | [10 empty] | 0 |  | 4.00 4.50
2.00 2.50 |  |  |  | 0 | [10 empty] | 0 |  | 4.50 5.00
2.50 3.00 |  |  |  | 0 | [10 empty] | 0 |  | 5.00 5.50
[15 empty] | 0 |  | 5.50 6.00
% MAXIMO |  | 0 | GOLPES
% MINIMO |  | 0 | GOLPES | [14 empty] | 5
% PROMEDIO |  | 0 | GOLPES
PESO ESPECÍFICO |  |  | CAPACIDAD ADMISIBLE |  | CLASIFICACIÓN VISUAL DEL MATERIAL
M | PESO ESPECÍFICO (KG/M³) |  | CAPACIDAD DE CARGA ADMISIBLE (Kp/CM²) |  | CLASIFICACIÓN VISUAL-MANUAL
0.00 0.50 | 0 |  | 0 |  | 0 | [10 empty] | 2.463636
0.50 1.00 | 0 |  | 0 |  | 0 | [10 empty] | 2.34
1.00 1.50 | 0 |  | 0 |  | 0 | [10 empty] | 2.23
1.50 2.00 | 0 |  | 0 |  | 0
2.00 2.50 | 0 |  | 0 |  | 0
2.50 3.00 | 0 |  | 0 |  | 0
3.00 3.50 | 0 |  | 0 |  | 0
3.50 4.00 | 0 |  | 0 |  | 0
4.00 4.50 | 0 |  | 0 |  | 0
4.50 5.00 | 0 |  | 0 |  | 0
5.00 5.50 | 0 |  | 0 |  | 0
5.50 6.00 | 0 |  | 0 |  | 0
.
Nota: Las capacidad de carga admisible es calculada con una carga por metrado de; 10,000 (kgF), Los diseños de capas de restitucion de suelo u suelo cemento, dimenciones de Zapatas, y Soleras de Fundacion, seran diseñados por el disñador encargado del proyecto ya que la normativa del Ensayo S.P.T,(Standard Penetration Test), ASTM D-1586, no contempla area de diseño de ninguna estructura, proporcionando solo la informacion de las capas de sub-suelo ensayadas.
|  | 0.00 0.50 | 2.6125 | 2.35 |  |  | Clasificación Visual-Manual
|  | 0.50 1.00 | 2.214286 | 2.87
|  | 1.00 1.50 | 2.122222 | 3.57
|  | 1.50 2.00 | 2.011111 | 4.18 |  |  | N° de Sondeo |  | 1 | 1 | 1 | 1 | 1 | 1
|  | 2.00 2.50 | 2.025 | 5 |  |  | Profundidad del Sondeo (Mts) |  | 0.00-0.50 | 0.50-1.00 | 1.00-1.50 | 1.50-2.00 | 2.00-2.50 | 2.50-3.00
|  | 2.50 3.00 | 2.277778 | 6.44
|  | 3.00 3.50 |  |  |  |  | Clasificacion Visual / Manual |  | (SM-SC) Arena Limosa con pocas Gravas, plastica, Color Café, Presencia de Material Organica, de Compacidad Densa. | (SM-SC) Arena Limosa con pocas Gravas, plastica, Color Café, Presencia de Material Organica, de Compacidad Firme. | (SM-SC) Arena Limosa con pocas Gravas, plastica, Color Café, Presencia de Material Organica, de Compacidad Suelta. | (SM-SC) Arena Limosa con pocas Gravas, plastica, Color Café, Presencia de Material Organica, de Compacidad Firme. | (SM-SC) Arena Limosa con pocas Gravas, plastica, Color Café, Presencia de Material Organica, de Compacidad Firme. | (SM-SC) Arena Limosa con pocas Gravas, plastica, Color Café, Presencia de Material Organica, de Compacidad Firme.
3.50 4.00
4.00 4.50
4.50 5.00
ESTRATIGRAFIA DEL SUELO.

## CUADRO RESUMEN DE RESULTADOS
Humedad Natural Obtenidas del Material Analizado. | [13 empty] | Humedad Natural Obtenidas del Material Analizado. | [13 empty] | Humedad Natural Obtenidas del Material Analizado. | [8 empty] | Humedad Natural Obtenidas del Material Analizado. | [8 empty] | Humedad Natural Obtenidas del Material Analizado.
N° de Sondeo |  | Sondeo 1 | [11 empty] | N° de Sondeo |  | Sondeo 2 | [11 empty] | N° de Sondeo | Sondeo 3 | [7 empty] | N° de Sondeo | Sondeo 4 | [7 empty] | N° de Sondeo | Sondeo 5
Profundidad del Sondeo (Mts) |  | 0.00-0.50 | 0.50-1.00 | 1.00-1.50 | 1.50-2.00 | 2.00-2.50 | 2.50-3.00 | 3.00-3.50 | 3.50-4.00 | 4.00-4.50 | 4.50-5.00 | 5.00-5.50 | 5.50-6.00 | Profundidad del Sondeo (Mts) |  | 0.00-0.50 | 0.50-1.00 | 1.00-1.50 | 1.50-2.00 | 2.00-2.50 | 2.50-3.00 | 3.00-3.50 | 3.50-4.00 | 4.00-4.50 | 4.50-5.00 | 5.00-5.50 | 5.50-6.00 | Profundidad del Sondeo (Mts) | 0.00-0.50 | 0.50-1.00 | 1.00-1.50 | 1.50-2.00 | 2.00-2.50 | 2.50-3.00 | 3.00-3.50 | 3.50-4.00 | Profundidad del Sondeo (Mts) | 0.00-0.50 | 0.50-1.00 | 1.00-1.50 | 1.50-2.00 | 2.00-2.50 | 2.50-3.00 | 3.00-3.50 | 3.50-4.00 | Profundidad del Sondeo (Mts) | 0.00-0.50 | 0.50-1.00 | 1.00-1.50 | 1.50-2.00 | 2.00-2.50 | 2.50-3.00
Peso Humedo | [13 empty] | Peso Humedo | [13 empty] | Peso Humedo | [8 empty] | Peso Humedo | [8 empty] | Peso Humedo
Peso Seco | [13 empty] | Peso Seco | [13 empty] | Peso Seco | [8 empty] | Peso Seco | [8 empty] | Peso Seco
Peso Tara | [13 empty] | Peso Tara | [13 empty] | Peso Tara | [8 empty] | Peso Tara | [8 empty] | Peso Tara
% de Humedad |  | #DIV/0! | #DIV/0! | #DIV/0! | #DIV/0! | #DIV/0! | #DIV/0! | #DIV/0! | #DIV/0! | #DIV/0! | #DIV/0! | #DIV/0! | #DIV/0! | % de Humedad |  | #DIV/0! | #DIV/0! | #DIV/0! | #DIV/0! | #DIV/0! | #DIV/0! | #DIV/0! | #DIV/0! | #DIV/0! | #DIV/0! | #DIV/0! | #DIV/0! | % de Humedad | #DIV/0! | #DIV/0! | #DIV/0! | #DIV/0! | #DIV/0! | #DIV/0! |  |  | % de Humedad | #DIV/0! | #DIV/0! | #DIV/0! | #DIV/0! | #DIV/0! | #DIV/0! |  |  | % de Humedad | #DIV/0! | #DIV/0!
N° Tara | [13 empty] | N° Tara | [13 empty] | N° Tara | [8 empty] | N° Tara | [8 empty] | N° Tara | 22 | 121
7
Clasificación Visual-Manual | [13 empty] | Clasificación Visual-Manual | [13 empty] | Clasificación Visual-Manual | [8 empty] | Clasificación Visual-Manual | [8 empty] | Clasificación Visual-Manual
N° de Sondeo |  | Sondeo 1 | [11 empty] | N° de Sondeo |  | Sondeo 2 | [11 empty] | N° de Sondeo | Sondeo 3 | [7 empty] | N° de Sondeo | Sondeo 4 | [7 empty] | N° de Sondeo | 5 | 5 | 5 | 5 | 5 | 5
Profundidad del Sondeo (Mts) |  | 0.00-0.50 | 0.50-1.00 | 1.00-1.50 | 1.50-2.00 | 2.00-2.50 | 2.50-3.00 | 3.00-3.50 | 3.50-4.00 | 4.00-4.50 | 4.50-5.00 | 5.00-5.50 | 5.50-6.00 | Profundidad del Sondeo (Mts) |  | 0.00-0.50 | 0.50-1.00 | 1.00-1.50 | 1.50-2.00 | 2.00-2.50 | 2.50-3.00 | 3.00-3.50 | 3.50-4.00 | 4.00-4.50 | 4.50-5.00 | 5.00-5.50 | 5.50-6.00 | Profundidad del Sondeo (Mts) | 0.00-0.50 | 0.50-1.00 | 1.00-1.50 | 1.50-2.00 | 2.00-2.50 | 2.50-3.00 | 3.00-3.50 | 3.50-4.00 | Profundidad del Sondeo (Mts) | 0.00-0.50 | 0.50-1.00 | 1.00-1.50 | 1.50-2.00 | 2.00-2.50 | 2.50-3.00 | 3.00-3.50 | 3.50-4.00 | Profundidad del Sondeo (Mts) | 0.00-0.50 | 0.50-1.00 | 1.00-1.50 | 1.50-2.00 | 2.00-2.50 | 2.50-3.00
Clasificacion Visual / Manual | [13 empty] | Clasificacion Visual / Manual | [13 empty] | Clasificacion Visual / Manual | [8 empty] | Clasificacion Visual / Manual | [8 empty] | Clasificacion Visual / Manual
SONDEO 1 |  |  | SONDEO 2 |  |  | SONDEO 3 |  |  | SONDEO 4 | [6 empty] | SONDEO 5
PESO ESPECÍFICO |  | CAPACIDAD ADMISIBLE | PESO ESPECÍFICO |  | CAPACIDAD ADMISIBLE | PESO ESPECÍFICO |  | CAPACIDAD ADMISIBLE | PESO ESPECÍFICO | [5 empty] | CAPACIDAD ADMISIBLE | PESO ESPECÍFICO |  | CAPACIDAD ADMISIBLE
MTS | PESO ESPECÍFICO (KG/M³)Seco | CAPACIDAD DE CARGA ADMISIBLE (Kp/CM²) | MTS | PESO ESPECÍFICO (KG/M³)Seco | CAPACIDAD DE CARGA ADMISIBLE (Kp/CM²) | MTS | PESO ESPECÍFICO (KG/M³) | CAPACIDAD DE CARGA ADMISIBLE (Kp/CM²) | MTS |  |  |  |  | PESO ESPECÍFICO (KG/M³) | CAPACIDAD DE CARGA ADMISIBLE (Kp/CM²) | MTS | PESO ESPECÍFICO (KG/M³) | CAPACIDAD DE CARGA ADMISIBLE (Kp/CM²)
0.00-0.50 | 0 |  | 0.00-0.50 | 0 |  | 0.00-0.50 | 0 |  | 0.00-0.50 |  |  |  |  | 0 |  | 0.00-0.50
0.50-1.00 | 0 |  | 0.50-1.00 | 0 |  | 0.50-1.00 | 0 |  | 0.50-1.00 |  |  |  |  | 0 |  | 0.50-1.00
1.00-1.50 | 0 |  | 1.00-1.50 | 0 |  | 1.00-1.50 | 0 |  | 1.00-1.50 |  |  |  |  | 0 |  | 1.00-1.50
1.50-2.00 | 0 |  | 1.50-2.00 | 0 |  | 1.50-2.00 | 0 |  | 1.50-2.00 |  |  |  |  | 0 |  | 1.50-2.00
2.00-2.50 | 0 |  | 2.00-2.50 | 0 |  | 2.00-2.50 | 0 |  | 2.00-2.50 |  |  |  |  | 0 |  | 2.00-2.50
2.50-3.00 | 0 |  | 2.50-3.00 | 0 |  | 2.50-3.00 | 0 |  | 2.50-3.00 |  |  |  |  | 0 |  | 2.50-3.00
3.00-3.50 | 0 |  | 3.00-3.50 | 0 |  | 3.00-3.50 |  |  | 3.00-3.50 | [6 empty] | 3.00-3.50
3.50-4.00 | 0 |  | 3.50-4.00 | 0 |  | 3.50-4.00 |  |  | 3.50-4.00 | [6 empty] | 3.50-4.00
4.00-4.50 | 0 |  | 4.00-4.50 | 0
4.50-5.00 | 0 |  | 4.50-5.00 | 0
5.00-5.50 | 0 |  | 5.00-5.50 | 0
5.50-6.00 | 0 |  | 5.50-6.00 | 0
N° DE GOLPES
N° de Sondeo |  | 1 | 2 | 3 | 4 | 5 | 6 | [6 empty] | 8 | 9 | 10 | 11
|  | N° DE GOLPES N | N° DE GOLPES N | N° DE GOLPES N | N° DE GOLPES N | N° DE GOLPES N | N° DE GOLPES N | [6 empty] | N° DE GOLPES N | N° DE GOLPES N | N° DE GOLPES N | N° DE GOLPES N
% MAXIMO |  | 0 | 0 | #REF! | #REF! | #REF!
% MINIMO |  | 0 | 0 | #REF! | #REF! | #REF!
% PROMEDIO |  | 0 | 0 | #REF! | #REF! | #REF!
% DE HUMEDAD.
N° de Sondeo |  | 1 | 2 | 3 | 4 | 5 | 6 | [6 empty] | 8 | 9 | 10 | 11
|  | % DE HUMEDAD | % DE HUMEDAD | % DE HUMEDAD | % DE HUMEDAD | % DE HUMEDAD | % DE HUMEDAD | [6 empty] | % DE HUMEDAD | % DE HUMEDAD | % DE HUMEDAD | % DE HUMEDAD
% MAXIMO |  | #DIV/0! | #DIV/0! | #DIV/0! | #DIV/0! | #DIV/0! | 0% | [6 empty] | 0% | 0% | 0% | 0%
% MINIMO |  | #DIV/0! | #DIV/0! | #DIV/0! | #DIV/0! | #DIV/0! | 0% | [6 empty] | 0% | 0% | 0% | 0%
% PROMEDIO |  | #DIV/0! | #DIV/0! | #DIV/0! | #DIV/0! | #DIV/0! | 0% | [6 empty] | 0% | 0% | 0% | 0%
|  | #DIV/0! | #DIV/0! | #DIV/0! | #DIV/0! | #DIV/0! | 0% | [6 empty] | 0% | 0% | 0% | 0%
|  | #DIV/0! | #DIV/0! | #DIV/0! | #DIV/0! | #DIV/0! | 0% | [6 empty] | 0% | 0% | 0% | 0%
|  | #DIV/0! | #DIV/0! | #DIV/0! | #DIV/0! | 0% | 0% | [6 empty] | 0% | 0% | 0% | 0%
|  | #DIV/0! | #DIV/0! | #DIV/0! | #DIV/0! | 0% | 0% | [6 empty] | 0% | 0% | 0% | 0%
|  | #DIV/0! | #DIV/0! | #DIV/0! | #DIV/0! | 0% | 0% | [6 empty] | 0% | 0% | 0% | 0%
|  | #DIV/0! | #DIV/0! | #DIV/0! | #DIV/0! | 0% | 0% | [6 empty] | 0% | 0% | 0% | 0%
|  | #DIV/0! | #DIV/0! | 0% | 0% | 0%
|  | #DIV/0! | #DIV/0! | 0% | 0% | 0%
|  | #DIV/0! | #DIV/0!
|  | #DIV/0! | #DIV/0!
|  | #DIV/0! | #DIV/0!
|  | #DIV/0! | #DIV/0!
% MAXIMO |  | #DIV/0! | #DIV/0! | #DIV/0! | #DIV/0! | #DIV/0! | 0% | [6 empty] | 0% | 0% | 0% | 0%
% MINIMO |  | #DIV/0! | #DIV/0! | #DIV/0! | #DIV/0! | #DIV/0! | 0% | [6 empty] | 0% | 0% | 0% | 0%
% PROMEDIO |  | #DIV/0! | #DIV/0! | #DIV/0! | #DIV/0! | #DIV/0! | 0% | [6 empty] | 0% | 0% | 0% | 0%
36
14

## PESO ESPECIFICO
SONDEO N° 1
PESO ESPEFICO DE LOS SUELOS POR METODO DE DESPLAZAMIENTO |  |  |  |  | PESO ESPEFICO DE LOS SUELOS POR METODO DE DESPLAZAMIENTO |  |  |  | PESO ESPEFICO DE LOS SUELOS POR METODO DE DESPLAZAMIENTO |  |  | PESO ESPEFICO DE LOS SUELOS POR METODO DE DESPLAZAMIENTO |  |  | PESO ESPEFICO DE LOS SUELOS POR METODO DE DESPLAZAMIENTO |  |  | PESO ESPEFICO DE LOS SUELOS POR METODO DE DESPLAZAMIENTO |  |  | PESO ESPEFICO DE LOS SUELOS POR METODO DE DESPLAZAMIENTO |  |  | PESO ESPEFICO DE LOS SUELOS POR METODO DE DESPLAZAMIENTO |  |  | PESO ESPEFICO DE LOS SUELOS POR METODO DE DESPLAZAMIENTO |  |  | PESO ESPEFICO DE LOS SUELOS POR METODO DE DESPLAZAMIENTO |  |  | PESO ESPEFICO DE LOS SUELOS POR METODO DE DESPLAZAMIENTO |  |  | PESO ESPEFICO DE LOS SUELOS POR METODO DE DESPLAZAMIENTO
PESO SECO. Gr |  | 0 |  |  | PESO SECO. Gr |  | 0 |  | PESO SECO. Gr | 0 |  | PESO SECO. Gr | 0 |  | PESO SECO. Gr | 0 |  | PESO SECO. Gr | 0 |  | PESO SECO. Gr | 0 |  | PESO SECO. Gr | 0 |  | PESO SECO. Gr | 0 |  | PESO SECO. Gr | 0 |  | PESO SECO. Gr | 0 |  | PESO SECO. Gr | 0
VOLUMEN DEL AGUA. Ml |  | 50 |  |  | VOLUMEN DEL AGUA. Ml |  | 50 |  | VOLUMEN DEL AGUA. Ml | 50 |  | VOLUMEN DEL AGUA. Ml | 50 |  | VOLUMEN DEL AGUA. Ml | 50 |  | VOLUMEN DEL AGUA. Ml | 50 |  | VOLUMEN DEL AGUA. Ml | 50 |  | VOLUMEN DEL AGUA. Ml | 50 |  | VOLUMEN DEL AGUA. Ml | 50 |  | VOLUMEN DEL AGUA. Ml | 50 |  | VOLUMEN DEL AGUA. Ml | 50 |  | VOLUMEN DEL AGUA. Ml | 50
VOLUMEN FINAL. ml |  |  |  |  | VOLUMEN FINAL. ml |  |  |  | VOLUMEN FINAL. ml |  |  | VOLUMEN FINAL. ml |  |  | VOLUMEN FINAL. ml |  |  | VOLUMEN FINAL. ml |  |  | VOLUMEN FINAL. ml |  |  | VOLUMEN FINAL. ml |  |  | VOLUMEN FINAL. ml |  |  | VOLUMEN FINAL. ml |  |  | VOLUMEN FINAL. ml |  |  | VOLUMEN FINAL. ml
VOLUMEN DESPLAZADO.ML |  | -50 |  |  | VOLUMEN DESPLAZADO.ML |  | -50 |  | VOLUMEN DESPLAZADO.ML | -50 |  | VOLUMEN DESPLAZADO.ML | -50 |  | VOLUMEN DESPLAZADO.ML | -50 |  | VOLUMEN DESPLAZADO.ML | -50 |  | VOLUMEN DESPLAZADO.ML | -50 |  | VOLUMEN DESPLAZADO.ML | -50 |  | VOLUMEN DESPLAZADO.ML | -50 |  | VOLUMEN DESPLAZADO.ML | -50 |  | VOLUMEN DESPLAZADO.ML | -50 |  | VOLUMEN DESPLAZADO.ML | -50
PESO ESPECIFICO. |  | 0 |  |  | PESO ESPECIFICO. |  | 0 |  | PESO ESPECIFICO. | 0 |  | PESO ESPECIFICO. | 0 |  | PESO ESPECIFICO. | 0 |  | PESO ESPECIFICO. | 0 |  | PESO ESPECIFICO. | 0 |  | PESO ESPECIFICO. | 0 |  | PESO ESPECIFICO. | 0 |  | PESO ESPECIFICO. | 0 |  | PESO ESPECIFICO. | 0 |  | PESO ESPECIFICO. | 0
0.00-0.50 |  |  | 0 |  | 0.50-1.00 |  |  | 0 | 1.00-1.50 |  | 0 | 1.50-2.00 |  | 0 | 2.00-2.50 |  | 0 | 2.50-3.00 |  | 0 | 3.00-3.50 |  | 0 | 3.50-4.00 |  | 0 | 4.00-4.50 |  | 0 | 4.50-5.00 |  | 0 | 5.00-5.50 |  | 0 | 5.50-6.00 |  | 0
SONDEO N° 2
PESO ESPEFICO DE LOS SUELOS POR METODO DE DESPLAZAMIENTO |  |  |  |  | PESO ESPEFICO DE LOS SUELOS POR METODO DE DESPLAZAMIENTO |  |  |  | PESO ESPEFICO DE LOS SUELOS POR METODO DE DESPLAZAMIENTO |  |  | PESO ESPEFICO DE LOS SUELOS POR METODO DE DESPLAZAMIENTO |  |  | PESO ESPEFICO DE LOS SUELOS POR METODO DE DESPLAZAMIENTO |  |  | PESO ESPEFICO DE LOS SUELOS POR METODO DE DESPLAZAMIENTO |  |  | PESO ESPEFICO DE LOS SUELOS POR METODO DE DESPLAZAMIENTO |  |  | PESO ESPEFICO DE LOS SUELOS POR METODO DE DESPLAZAMIENTO |  |  | PESO ESPEFICO DE LOS SUELOS POR METODO DE DESPLAZAMIENTO |  |  | PESO ESPEFICO DE LOS SUELOS POR METODO DE DESPLAZAMIENTO |  |  | PESO ESPEFICO DE LOS SUELOS POR METODO DE DESPLAZAMIENTO |  |  | PESO ESPEFICO DE LOS SUELOS POR METODO DE DESPLAZAMIENTO
PESO SECO. Gr |  | 0 |  |  | PESO SECO. Gr |  | 0 |  | PESO SECO. Gr | 0 |  | PESO SECO. Gr | 0 |  | PESO SECO. Gr | 0 |  | PESO SECO. Gr | 0 |  | PESO SECO. Gr | 0 |  | PESO SECO. Gr | 0 |  | PESO SECO. Gr | 0 |  | PESO SECO. Gr | 0 |  | PESO SECO. Gr | 0 |  | PESO SECO. Gr | 0
VOLUMEN DEL AGUA. Ml |  | 50 |  |  | VOLUMEN DEL AGUA. Ml |  | 50 |  | VOLUMEN DEL AGUA. Ml | 50 |  | VOLUMEN DEL AGUA. Ml | 50 |  | VOLUMEN DEL AGUA. Ml | 50 |  | VOLUMEN DEL AGUA. Ml | 50 |  | VOLUMEN DEL AGUA. Ml | 50 |  | VOLUMEN DEL AGUA. Ml | 50 |  | VOLUMEN DEL AGUA. Ml | 50 |  | VOLUMEN DEL AGUA. Ml | 50 |  | VOLUMEN DEL AGUA. Ml | 50 |  | VOLUMEN DEL AGUA. Ml | 50
VOLUMEN FINAL. ml |  |  |  |  | VOLUMEN FINAL. ml |  |  |  | VOLUMEN FINAL. ml |  |  | VOLUMEN FINAL. ml |  |  | VOLUMEN FINAL. ml |  |  | VOLUMEN FINAL. ml |  |  | VOLUMEN FINAL. ml |  |  | VOLUMEN FINAL. ml |  |  | VOLUMEN FINAL. ml |  |  | VOLUMEN FINAL. ml |  |  | VOLUMEN FINAL. ml |  |  | VOLUMEN FINAL. ml
VOLUMEN DESPLAZADO.ML |  | -50 |  |  | VOLUMEN DESPLAZADO.ML |  | -50 |  | VOLUMEN DESPLAZADO.ML | -50 |  | VOLUMEN DESPLAZADO.ML | -50 |  | VOLUMEN DESPLAZADO.ML | -50 |  | VOLUMEN DESPLAZADO.ML | -50 |  | VOLUMEN DESPLAZADO.ML | -50 |  | VOLUMEN DESPLAZADO.ML | -50 |  | VOLUMEN DESPLAZADO.ML | -50 |  | VOLUMEN DESPLAZADO.ML | -50 |  | VOLUMEN DESPLAZADO.ML | -50 |  | VOLUMEN DESPLAZADO.ML | -50
PESO ESPECIFICO. |  | 0 |  |  | PESO ESPECIFICO. |  | 0 |  | PESO ESPECIFICO. | 0 |  | PESO ESPECIFICO. | 0 |  | PESO ESPECIFICO. | 0 |  | PESO ESPECIFICO. | 0 |  | PESO ESPECIFICO. | 0 |  | PESO ESPECIFICO. | 0 |  | PESO ESPECIFICO. | 0 |  | PESO ESPECIFICO. | 0 |  | PESO ESPECIFICO. | 0 |  | PESO ESPECIFICO. | 0
0.00-0.50 |  |  | 0 |  | 0.50-1.00 |  |  | 0 | 1.00-1.50 |  | 0 | 1.50-2.00 |  | 0 | 2.00-2.50 |  | 0 | 2.50-3.00 |  | 0 | 3.00-3.50 |  |  | 3.50-4.00 |  |  | 4.00-4.50 |  |  | 4.50-5.00 |  |  | 5.00-5.50 |  |  | 5.50-6.00
SONDEO N° 3
PESO ESPEFICO DE LOS SUELOS POR METODO DE DESPLAZAMIENTO |  |  |  |  | PESO ESPEFICO DE LOS SUELOS POR METODO DE DESPLAZAMIENTO |  |  |  | PESO ESPEFICO DE LOS SUELOS POR METODO DE DESPLAZAMIENTO |  |  | PESO ESPEFICO DE LOS SUELOS POR METODO DE DESPLAZAMIENTO |  |  | PESO ESPEFICO DE LOS SUELOS POR METODO DE DESPLAZAMIENTO |  |  | PESO ESPEFICO DE LOS SUELOS POR METODO DE DESPLAZAMIENTO |  |  | PESO ESPEFICO DE LOS SUELOS POR METODO DE DESPLAZAMIENTO |  |  | PESO ESPEFICO DE LOS SUELOS POR METODO DE DESPLAZAMIENTO |  |  | PESO ESPEFICO DE LOS SUELOS POR METODO DE DESPLAZAMIENTO |  |  | PESO ESPEFICO DE LOS SUELOS POR METODO DE DESPLAZAMIENTO
PESO SECO. Gr |  |  |  |  | PESO SECO. Gr |  |  |  | PESO SECO. Gr |  |  | PESO SECO. Gr |  |  | PESO SECO. Gr |  |  | PESO SECO. Gr |  |  | PESO SECO. Gr |  |  | PESO SECO. Gr |  |  | PESO SECO. Gr |  |  | PESO SECO. Gr
VOLUMEN DEL AGUA. Ml |  | 50 |  |  | VOLUMEN DEL AGUA. Ml |  | 50 |  | VOLUMEN DEL AGUA. Ml | 50 |  | VOLUMEN DEL AGUA. Ml | 50 |  | VOLUMEN DEL AGUA. Ml | 50 |  | VOLUMEN DEL AGUA. Ml | 50 |  | VOLUMEN DEL AGUA. Ml | 50 |  | VOLUMEN DEL AGUA. Ml | 50 |  | VOLUMEN DEL AGUA. Ml | 50 |  | VOLUMEN DEL AGUA. Ml
VOLUMEN FINAL. ml |  |  |  |  | VOLUMEN FINAL. ml |  |  |  | VOLUMEN FINAL. ml |  |  | VOLUMEN FINAL. ml |  |  | VOLUMEN FINAL. ml |  |  | VOLUMEN FINAL. ml |  |  | VOLUMEN FINAL. ml |  |  | VOLUMEN FINAL. ml |  |  | VOLUMEN FINAL. ml |  |  | VOLUMEN FINAL. ml
VOLUMEN DESPLAZADO.ML |  | -50 |  |  | VOLUMEN DESPLAZADO.ML |  | -50 |  | VOLUMEN DESPLAZADO.ML | -50 |  | VOLUMEN DESPLAZADO.ML | -50 |  | VOLUMEN DESPLAZADO.ML | -50 |  | VOLUMEN DESPLAZADO.ML | -50 |  | VOLUMEN DESPLAZADO.ML | -50 |  | VOLUMEN DESPLAZADO.ML | -50 |  | VOLUMEN DESPLAZADO.ML | -50 |  | VOLUMEN DESPLAZADO.ML
PESO ESPECIFICO. |  | 0 |  |  | PESO ESPECIFICO. |  | 0 |  | PESO ESPECIFICO. | 0 |  | PESO ESPECIFICO. | 0 |  | PESO ESPECIFICO. | 0 |  | PESO ESPECIFICO. | 0 |  | PESO ESPECIFICO. | 0 |  | PESO ESPECIFICO. | 0 |  | PESO ESPECIFICO. | 0 |  | PESO ESPECIFICO.
0.00-0.50 |  |  | 0 |  | 0.50-1.00 |  |  | 0 | 1.00-1.50 |  | 0 | 1.50-2.00 |  | 0 | 2.00-2.50 |  | 0 | 2.50-3.00 |  | 0 | 3.00-3.50 |  |  | 3.50-4.00 |  |  | 4.00-4.50 |  |  | 4.50-5.00
SONDEO N° 4
PESO ESPEFICO DE LOS SUELOS POR METODO DE DESPLAZAMIENTO |  |  |  |  | PESO ESPEFICO DE LOS SUELOS POR METODO DE DESPLAZAMIENTO |  |  |  | PESO ESPEFICO DE LOS SUELOS POR METODO DE DESPLAZAMIENTO |  |  | PESO ESPEFICO DE LOS SUELOS POR METODO DE DESPLAZAMIENTO |  |  | PESO ESPEFICO DE LOS SUELOS POR METODO DE DESPLAZAMIENTO |  |  | PESO ESPEFICO DE LOS SUELOS POR METODO DE DESPLAZAMIENTO |  |  | PESO ESPEFICO DE LOS SUELOS POR METODO DE DESPLAZAMIENTO |  |  | PESO ESPEFICO DE LOS SUELOS POR METODO DE DESPLAZAMIENTO |  |  | PESO ESPEFICO DE LOS SUELOS POR METODO DE DESPLAZAMIENTO |  |  | PESO ESPEFICO DE LOS SUELOS POR METODO DE DESPLAZAMIENTO
PESO SECO. Gr |  |  |  |  | PESO SECO. Gr |  |  |  | PESO SECO. Gr |  |  | PESO SECO. Gr |  |  | PESO SECO. Gr |  |  | PESO SECO. Gr |  |  | PESO SECO. Gr |  |  | PESO SECO. Gr |  |  | PESO SECO. Gr |  |  | PESO SECO. Gr
VOLUMEN DEL AGUA. Ml |  | 50 |  |  | VOLUMEN DEL AGUA. Ml |  | 50 |  | VOLUMEN DEL AGUA. Ml | 50 |  | VOLUMEN DEL AGUA. Ml | 50 |  | VOLUMEN DEL AGUA. Ml | 50 |  | VOLUMEN DEL AGUA. Ml | 50 |  | VOLUMEN DEL AGUA. Ml | 50 |  | VOLUMEN DEL AGUA. Ml | 50 |  | VOLUMEN DEL AGUA. Ml | 50 |  | VOLUMEN DEL AGUA. Ml | 50
VOLUMEN FINAL. ml |  |  |  |  | VOLUMEN FINAL. ml |  |  |  | VOLUMEN FINAL. ml |  |  | VOLUMEN FINAL. ml |  |  | VOLUMEN FINAL. ml |  |  | VOLUMEN FINAL. ml |  |  | VOLUMEN FINAL. ml |  |  | VOLUMEN FINAL. ml |  |  | VOLUMEN FINAL. ml |  |  | VOLUMEN FINAL. ml
VOLUMEN DESPLAZADO.ML |  | -50 |  |  | VOLUMEN DESPLAZADO.ML |  | -50 |  | VOLUMEN DESPLAZADO.ML | -50 |  | VOLUMEN DESPLAZADO.ML | -50 |  | VOLUMEN DESPLAZADO.ML | -50 |  | VOLUMEN DESPLAZADO.ML | -50 |  | VOLUMEN DESPLAZADO.ML | -50 |  | VOLUMEN DESPLAZADO.ML | -50 |  | VOLUMEN DESPLAZADO.ML | -50 |  | VOLUMEN DESPLAZADO.ML | -50
PESO ESPECIFICO. |  | 0 |  |  | PESO ESPECIFICO. |  | 0 |  | PESO ESPECIFICO. | 0 |  | PESO ESPECIFICO. | 0 |  | PESO ESPECIFICO. | 0 |  | PESO ESPECIFICO. | 0 |  | PESO ESPECIFICO. | 0 |  | PESO ESPECIFICO. | 0 |  | PESO ESPECIFICO. | 0 |  | PESO ESPECIFICO. | 0
0.00-0.50 |  |  | 0 |  | 0.50-1.00 |  |  | 0 | 1.00-1.50 |  | 0 | 1.50-2.00 |  | 0 | 2.50-2.50 |  | 0 | 2.50-3.00 |  | 0 | 3.00-3.50 |  | 0 | 3.050-4.00 |  | 0 | 3.050-4.00 |  | 0 | 3.050-4.00 |  | 0
SONDEO N° 5
PESO ESPEFICO DE LOS SUELOS POR METODO DE DESPLAZAMIENTO |  |  |  |  | PESO ESPEFICO DE LOS SUELOS POR METODO DE DESPLAZAMIENTO |  |  |  | PESO ESPEFICO DE LOS SUELOS POR METODO DE DESPLAZAMIENTO |  |  | PESO ESPEFICO DE LOS SUELOS POR METODO DE DESPLAZAMIENTO |  |  | PESO ESPEFICO DE LOS SUELOS POR METODO DE DESPLAZAMIENTO |  |  | PESO ESPEFICO DE LOS SUELOS POR METODO DE DESPLAZAMIENTO |  |  | PESO ESPEFICO DE LOS SUELOS POR METODO DE DESPLAZAMIENTO |  |  | PESO ESPEFICO DE LOS SUELOS POR METODO DE DESPLAZAMIENTO |  |  | PESO ESPEFICO DE LOS SUELOS POR METODO DE DESPLAZAMIENTO |  |  | PESO ESPEFICO DE LOS SUELOS POR METODO DE DESPLAZAMIENTO
PESO SECO. Gr |  |  |  |  | PESO SECO. Gr |  |  |  | PESO SECO. Gr |  |  | PESO SECO. Gr |  |  | PESO SECO. Gr |  |  | PESO SECO. Gr |  |  | PESO SECO. Gr |  |  | PESO SECO. Gr |  |  | PESO SECO. Gr |  |  | PESO SECO. Gr
VOLUMEN DEL AGUA. Ml |  | 50 |  |  | VOLUMEN DEL AGUA. Ml |  | 50 |  | VOLUMEN DEL AGUA. Ml | 50 |  | VOLUMEN DEL AGUA. Ml | 50 |  | VOLUMEN DEL AGUA. Ml | 50 |  | VOLUMEN DEL AGUA. Ml | 50 |  | VOLUMEN DEL AGUA. Ml | 50 |  | VOLUMEN DEL AGUA. Ml | 50 |  | VOLUMEN DEL AGUA. Ml | 50 |  | VOLUMEN DEL AGUA. Ml | 50
VOLUMEN FINAL. ml |  |  |  |  | VOLUMEN FINAL. ml |  |  |  | VOLUMEN FINAL. ml |  |  | VOLUMEN FINAL. ml |  |  | VOLUMEN FINAL. ml |  |  | VOLUMEN FINAL. ml |  |  | VOLUMEN FINAL. ml |  |  | VOLUMEN FINAL. ml |  |  | VOLUMEN FINAL. ml |  |  | VOLUMEN FINAL. ml
VOLUMEN DESPLAZADO.ML |  | -50 |  |  | VOLUMEN DESPLAZADO.ML |  | -50 |  | VOLUMEN DESPLAZADO.ML | -50 |  | VOLUMEN DESPLAZADO.ML | -50 |  | VOLUMEN DESPLAZADO.ML | -50 |  | VOLUMEN DESPLAZADO.ML | -50 |  | VOLUMEN DESPLAZADO.ML | -50 |  | VOLUMEN DESPLAZADO.ML | -50 |  | VOLUMEN DESPLAZADO.ML | -50 |  | VOLUMEN DESPLAZADO.ML | -50
PESO ESPECIFICO. |  | 0 |  |  | PESO ESPECIFICO. |  | 0 |  | PESO ESPECIFICO. | 0 |  | PESO ESPECIFICO. | 0 |  | PESO ESPECIFICO. | 0 |  | PESO ESPECIFICO. | 0 |  | PESO ESPECIFICO. | 0 |  | PESO ESPECIFICO. | 0 |  | PESO ESPECIFICO. | 0 |  | PESO ESPECIFICO. | 0
0.00-0.50 |  |  | 0 |  | 0.50-1.00 |  |  | 0 | 1.00-1.50 |  | 0 | 1.50-2.00 |  | 0 | 2.50-2.50 |  | 0 | 2.50-3.00 |  | 0 | 3.00-3.50 |  | 0 | 3.050-4.00 |  | 0 | 3.050-4.00 |  | 0 | 3.050-4.00 |  | 0
pesos especificos secos
| S 1 | S 2 |  | S3 | S 4 | S 5
0.00-0.50 | 0 | 0 |  | 0 | 0 | 0
0.50-1.00 | 0 | 0 |  | 0 | 0 | 0
1.00-1.50 | 0 | 0 |  | 0 | 0 | 0
1.50-2.00 | 0 | 0 |  | 0 | 0 | 0
2.00-2.50 | 0 | 0 |  | 0 | 0 | 0
2.50-3.00 | 0 | 0 |  | 0 | 0 | 0
3.00-3.50 | 0 | 0 |  | 0 | 0 | 0
3.50-4.00 | 0 | 0 |  | 0 | 0 | 0
4.00-4.50 | 0 | 0 |  | 0 | 0
4.50-5.00 | 0 | 0
5.00-5.50 | 0 | 0
5.50-6.00 | 0 | 0

## cap carga 0.50 (1)
CAPACIDAD DE GARGA DEL SUELO MEDIANTE LA TEORIA ELASTICA.
0.5
DATOS.
| ȣ | DENSIDAD DEL SUELO |  | 0.00242 | Ton/M³
| c | COEFICIENTE DE FRICCION |  | 32.5 | Ton/M²
| df | DIFERENCIA DE PROFUNDIDAD |  | 0.5 | Metros
| π |  |  | 3.1416
FORMULA TEORIA ELASTICA.
|  | CAPACIDAD DE CARGA DEL SUELO |  | 102.10321 | Ton/M²
qc = π x c + ȣ x df
qc =

## cap carga 1.00 (1)
CAPACIDAD DE GARGA DEL SUELO MEDIANTE LA TEORIA ELASTICA.
1
DATOS.
| ȣ | DENSIDAD DEL SUELO |  | 0.002423 | Ton/M³
| c | COEFICIENTE DE FRICCION |  | 32.5 | Ton/M²
| df | DIFERENCIA DE PROFUNDIDAD |  | 1 | Metros
| π |  |  | 3.1416
FORMULA TEORIA ELASTICA.
|  | CAPACIDAD DE CARGA DEL SUELO |  | 102.104423 | Ton/M²
qc = π x c + ȣ x df
qc =

## cap carga 1.50(3)
CAPACIDAD DE GARGA DEL SUELO MEDIANTE LA TEORIA ELASTICA.
1.5
DATOS.
| ȣ | DENSIDAD DEL SUELO |  | 0.002155 | Ton/M³
| c | COEFICIENTE DE FRICCION |  | 32.5 | Ton/M²
| df | DIFERENCIA DE PROFUNDIDAD |  | 1.5 | Metros
| π |  |  | 3.1416
FORMULA TEORIA ELASTICA.
|  | CAPACIDAD DE CARGA DEL SUELO |  | 102.1052325 | Ton/M²
qc = π x c + ȣ x df
qc =

## cap carga 2.00(4)
CAPACIDAD DE GARGA DEL SUELO MEDIANTE LA TEORIA ELASTICA.
2
DATOS.
| ȣ | DENSIDAD DEL SUELO |  | 0.002124 | Ton/M³
| c | COEFICIENTE DE FRICCION |  | 32.5 | Ton/M²
| df | DIFERENCIA DE PROFUNDIDAD |  | 2 | Metros
| π |  |  | 3.1416
FORMULA TEORIA ELASTICA.
|  | CAPACIDAD DE CARGA DEL SUELO |  | 102.106248 | Ton/M²
qc = π x c + ȣ x df
qc =

## cap carga 0.50 (2)
CAPACIDAD DE GARGA DEL SUELO MEDIANTE LA TEORIA ELASTICA.
0.5
DATOS.
| ȣ | DENSIDAD DEL SUELO |  | 0.002193 | Ton/M³
| c | COEFICIENTE DE FRICCION |  | 32.5 | Ton/M²
| df | DIFERENCIA DE PROFUNDIDAD |  | 0.5 | Metros
| π |  |  | 3.1416
FORMULA TEORIA ELASTICA.
|  | CAPACIDAD DE CARGA DEL SUELO |  | 102.1030965 | Ton/M²
qc = π x c + ȣ x df
qc =

## cap carga 1.00 (2)
CAPACIDAD DE GARGA DEL SUELO MEDIANTE LA TEORIA ELASTICA.
1
DATOS.
| ȣ | DENSIDAD DEL SUELO |  | 0.002263 | Ton/M³
| c | COEFICIENTE DE FRICCION |  | 32.5 | Ton/M²
| df | DIFERENCIA DE PROFUNDIDAD |  | 1 | Metros
| π |  |  | 3.1416
FORMULA TEORIA ELASTICA.
|  | CAPACIDAD DE CARGA DEL SUELO |  | 102.104263 | Ton/M²
qc = π x c + ȣ x df
qc =

## cap carga 1.50 (2)
CAPACIDAD DE GARGA DEL SUELO MEDIANTE LA TEORIA ELASTICA.
1.5
DATOS.
| ȣ | DENSIDAD DEL SUELO |  | 0.002287 | Ton/M³
| c | COEFICIENTE DE FRICCION |  | 32.5 | Ton/M²
| df | DIFERENCIA DE PROFUNDIDAD |  | 1.5 | Metros
| π |  |  | 3.1416
FORMULA TEORIA ELASTICA.
|  | CAPACIDAD DE CARGA DEL SUELO |  | 102.1054305 | Ton/M²
qc = π x c + ȣ x df
qc =

## cap carga 2.00 (2)
CAPACIDAD DE GARGA DEL SUELO MEDIANTE LA TEORIA ELASTICA.
2
DATOS.
| ȣ | DENSIDAD DEL SUELO |  | 0.002304 | Ton/M³
| c | COEFICIENTE DE FRICCION |  | 32.5 | Ton/M²
| df | DIFERENCIA DE PROFUNDIDAD |  | 2 | Metros
| π |  |  | 3.1416
FORMULA TEORIA ELASTICA.
|  | CAPACIDAD DE CARGA DEL SUELO |  | 102.106608 | Ton/M²
qc = π x c + ȣ x df
qc =

## cap carga 2.50 (2)
CAPACIDAD DE GARGA DEL SUELO MEDIANTE LA TEORIA ELASTICA.
2.5
DATOS.
| ȣ | DENSIDAD DEL SUELO |  | 0.00216 | Ton/M³
| c | COEFICIENTE DE FRICCION |  | 32.5 | Ton/M²
| df | DIFERENCIA DE PROFUNDIDAD |  | 2.5 | Metros
| π |  |  | 3.1416
FORMULA TEORIA ELASTICA.
|  | CAPACIDAD DE CARGA DEL SUELO |  | 102.1074 | Ton/M²
qc = π x c + ȣ x df
qc =

## cap carga 3.00 (2)
CAPACIDAD DE GARGA DEL SUELO MEDIANTE LA TEORIA ELASTICA.
3
DATOS.
| ȣ | DENSIDAD DEL SUELO |  | 0.002134 | Ton/M³
| c | COEFICIENTE DE FRICCION |  | 32.5 | Ton/M²
| df | DIFERENCIA DE PROFUNDIDAD |  | 3 | Metros
| π |  |  | 3.1416
FORMULA TEORIA ELASTICA.
|  | CAPACIDAD DE CARGA DEL SUELO |  | 102.108402 | Ton/M²
qc = π x c + ȣ x df
qc =